## Couche interne
MQXF control dimensional pendant la fabrication des bobines
Rev.2 - 06/11/2014 - E. Cavanna
Rev.1: ajouté colonne D en papier 2 | [5 empty] | Instructions pour le cotes B, C, D, E: - introduire les diametres des goupilles dedans C9 et C10 - introduire les goupilles dedans les trous des espaceurs et du pôle - mesurer la distance entre les cotés esternes des goupilles (voir la figure) - introduire la cote mesurée dedans la colonne "Cote mesurée avec les goupilles" - le file excel va calculer la cote entre les centres des trous
Rev.2: changés dimensions de reference; ajouté l'utilisation des goupilles; traduction en Français
Rev.3: petits changements
Numero d'identification de la bobine |  | 104
Diametre de la goupille sur les espaceurs [mm] |  |  |  | 3
Diametre de la goupille sur le pôle [mm] |  |  |  | 9
Couche interne
Dimension | Nominal | Apres bobinage |  | Apres curing couche interne |  | Apres curing couche esterne (apres demontage du mandrin) |  | Apres reaction
A | 1510+gap (1370+gap sans les splice blocks) | 1372.08 |  | 1373.8 |  | 1373.76
|  | Cote mesurée avec les goupilles | Cote entre les centres des trous (calculée par le file excel) | Cote mesurée avec les goupilles | Cote entre les centres des trous (calculée par le file excel) | Cote mesurée avec les goupilles | Cote entre les centres des trous (calculée par le file excel) | Cote mesurée avec les goupilles | Cote entre les centres des trous (calculée par le file excel)
B | 280.865 | 287.18 | 281.18 | 288.36 | 282.36 | 288.11 | 282.11 |  | -6
C | 286.037 | 291.22 | 285.22 | 291.76 | 285.76 | 292.15 | 286.15 |  | -6
D | 351.609 | 356.77 | 350.77 | 357.77 | 351.77 | 358.4 | 352.4 |  | -6
E | 334.582 | 340.51 | 334.51 | 342.16 | 336.16 | 342.02 | 336.02 |  | -6
Pole gap coté CC | 1 | - |  | 1.2 |  | 0.72 |  |  |  | NOTE: dimensions H, D, E may not be taken after curing of outer layer and after heat treatment. Other dimensions can be taken from the inside of the coil.
Pole gap coté COC | 1 | - |  | 1.16 |  | 0
Pole gap total | 2 | - |  | 2.36 |  | 0.72 |  | 0
|  | Date: 29/01/2015 |  | Date: 02/02/2014 |  | Date: 10/02/2015 |  | Date:
|  | Nom: A. Pasqualino |  | Nom: A. Pasqualino |  | Nom: A. Pasqualino |  | Nom:

## Couche esterne
MQXF control dimensional pendant la fabrication des bobines
Rev.2 - 06/11/2014 - E. Cavanna
Rev.1: ajouté colonne D en papier 2 | [5 empty] | Instructions pour le cotes B, C, D: - introduire les diametres des goupilles dedans C9 et C10 - introduire les goupilles dedans les trous des espaceurs et du pôle - mesurer la distance entre les cotés esternes des goupilles (voir la figure) - introduire la cote mesurée dedans la colonne "Cote mesurée avec les goupilles" - le file excel va calculer la cote entre les centres des trous
Rev.2: changés dimensions de reference; ajouté l'utilisation des goupilles; traduction en Français
Rev.3: petits changements
Numero d'identification de la bobine |  | 104
Diametre de la goupille sur les espaceurs [mm] |  |  |  | 3
Diametre de la goupille sur le pôle [mm] |  |  |  | 9
Couche esterne
Dimension | Nominal | Apres bobinage |  | Apres curing couche esterne (avant demontage du mandrin) |  | Apres demontage du mandrin |  | Avant reaction (bobine dans l'outillade de reaction) |  | Apres reaction
A | 1510+gap (1370+gap sans les splice blocks) | 1513.93 |  | 1514.94 |  | 1375.09
|  | Cote mesurée avec les goupilles | Cote entre les centres des trous (calculée par le file excel) | Cote mesurée avec les goupilles | Cote entre les centres des trous (calculée par le file excel) | Cote mesurée avec les goupilles | Cote entre les centres des trous (calculée par le file excel) | Cote mesurée avec les goupilles | Cote entre les centres des trous (calculée par le file excel) | Cote mesurée avec les goupilles | Cote entre les centres des trous (calculée par le file excel)
B | 164.441 | 171.4 | 165.4 | 173.05 | 167.05 | 172.84 | 166.84 |  | -6 |  | -6
C | 97.643 | 102.96 | 96.96 | 103.82 | 97.82 | 103.92 | 97.92 |  | -6 |  | -6
D | 184.967 | 190.45 | 184.45 | 191.47 | 185.47 | 191.69 | 185.69 |  | -6 |  | -6
Pole gap coté CC | 1.2 | - |  | 0.97 |  | 0.75
Pole gap coté COC | 0.75 | - |  | 0.68 |  | 0
Pole gap total | 1.95 | - |  | 1.65 |  | 0.75 |  | 0 |  | 0
|  | Date: 06/02/2014 |  | Date: 09/02/2015 |  | Date: 10/02/2015 |  | Date: |  | Date:
|  | Nom: A. Pasqualino |  | Nom: A. Pasqualino |  | Nom: A. Pasqualino |  | Nom: |  | Nom:
Valeurs "nominals" des gap pris avant bobinage couche externe