## Parametres
Paramètres de bobinage:
Identifiant Bobine |  | LHCMBHSP003___ | 005
Version bobine: | CERNv3
Version espaceurs: | CERNv8
Calage des poles | 2 x 1.5 mm
Ltot mandrin | 2082.8 mm |  | théorique | CC |  | COC
L tot poles | 1465 mm | c.f LHCMBHST00003 vA |  | théorique | mesuré | théorique | mesuré
L tot bobine | 1822.97 mm | c.f LHCMBHST00002 vA |  | 347.9 |  | 269.9

## couche interne
|  | COUCHE INTERNE - COTE CONNEXIONS (IL-LE / CS-CC) | [6 empty] | COUCHE INTERNE - COTE OPPOSE AUX CONNEXIONS (IL-RE / NCS-COC)
|  | Distance clé <-> extrémité du mandrin (~282.8 mm) | [6 empty] | Distance clé <-> extrémité du mandrin (~228.9 mm)
[6 empty] | cote d'encombrement du cable | [5 empty] | cote d'encombrement du cable
tension | ep cable | 281.43 | 281.43 | KEY |  | theorique | réel | erreur | 229.05 | 229.05 | KEY | theorique | mesuré | erreur
20 | 1.63 | 280.04 | 279.97 | TURN 1 |  | 1.39 | 1.46 | -0.07 | 227.66 | 227.63 | TURN 1 | 1.39 | 1.42 | -0.03
20 | 1.63 | 272.64 | 272.73 | SPACER |  | 7.4 | 7.24 | 0.16 | 226.07 | 226.1 | TURN 2 | 1.59 | 1.53 | 0.06
20 | 1.63 | 271.28 | 271.13 | TURN2 |  | 1.36 | 1.6 | -0.24 | 211.92 | 212.2 | SPACER 3 | 14.15 | 13.9 | 0.25
20 | 1.63 | 264.3 | 264.39 | SPACER |  | 6.98 | 6.74 | 0.24 | 210.58 | 210.61 | TURN3 | 1.34 | 1.59 | -0.25
25 |  | 262.96 | 262.82 | TURN3 |  | 1.34 | 1.57 | -0.23 | 208.93 | 209.33 | TURN4 | 1.65 | 1.28 | 0.37
25 |  | 261.34 | 261.18 | TURN4 |  | 1.62 | 1.64 | -0.02 | 207.29 | 207.8 | TURN5 | 1.64 | 1.53 | 0.11
25 |  | 252.63 | 252.74 | SPACER |  | 8.71 | 8.44 | 0.27 | 191.56 | 192.1 | SPACER2 | 15.73 | 15.7 | 0.03
25 | 1.64 | 251.3 | 251.18 | TURN5 |  | 1.33 | 1.56 | -0.23 | 190.24 | 190.2 | TURN6 | 1.32 | 1.9 | -0.58
25 |  | 243.94 | 243.61 | SPACER |  | 7.36 | 7.57 | -0.21 | 188.02 | 187.6 | TURN7 | 2.22 | 2.6 | -0.38
25 |  | 242.62 | 241.66 | TURN6 |  | 1.32 | 1.95 | -0.63 | 185.77 | 186.7 | TURN8 | 2.25 | 0.9 | 1.35
25 |  | 240.4 | 240 | TURN7 |  | 2.22 | 1.66 | 0.56 | 183.5 | 184.39 | TURN9 | 2.27 | 2.31 | -0.04
25 |  | 238.15 | 237.79 | TURN8 |  | 2.25 | 2.21 | 0.04 | 181.19 | 182.82 | TURN10 | 2.31 | 1.57 | 0.74
25 | 1.67 | 235.88 | 235.64 | TURN9 |  | 2.27 | 2.15 | 0.12 | 178.85 | 180.88 | TURN11 | 2.34 | 1.94 | 0.4
25 |  | 233.57 | 233.83 | TURN10 |  | 2.31 | 1.81 | 0.5 | 176.46 | 177.54 | TURN12 | 2.39 | 3.34 | -0.95
25 |  | 231.23 | 231.1 | TURN11 |  | 2.34 | 2.73 | -0.39 | 174.04 | 175.44 | TURN13 | 2.42 | 2.1 | 0.32
25 |  | 228.84 | 228.68 | TURN12 |  | 2.39 | 2.42 | -0.03 | 132.94 | 134.9 | SPACER1 | 41.1 | 40.54 | 0.56
25 |  | 208.28 | 208.81 | SPACER |  | 20.56 | 19.87 | 0.69 | 131.62 | 132.3 | TURN14 | 1.32 | 2.6 | -1.28
25 |  | 206.96 | 204.76 | TURN13 |  | 1.32 | 4.05 | -2.73 | 129.17 | 130.24 | TURN15 | 2.45 | 2.06 | 0.39
25 |  | 185.32 | 185.5 | SPACER |  | 21.64 | 19.26 | 2.38 | 126.66 | 126.66 | TURN16 | 2.51 | 3.58 | -1.07
25 | 1.64 | 184 | 182.44 | TURN14 |  | 1.32 | 3.06 | -1.74 | 124.11 | 124.31 | TURN17 | 2.55 | 2.35 | 0.2
25 |  | 181.3 | 180.42 | TURN15 |  | 2.7 | 2.02 | 0.68 | 121.49 | 122.38 | TURN18 | 2.62 | 1.93 | 0.69
25 |  | 178.54 | 177.53 | TURN16 |  | 2.76 | 2.89 | -0.13 | 118.79 | 119.52 | TURN19 | 2.7 | 2.86 | -0.16
25 |  | 175.71 | 175.21 | TURN17 |  | 2.83 | 2.32 | 0.51 | 116.02 | 117.17 | TURN20 | 2.77 | 2.35 | 0.42
25 |  | 172.82 | 173.45 | TURN18 |  | 2.89 | 1.76 | 1.13 | 113.14 | 114.75 | TURN21 | 2.88 | 2.42 | 0.46
25 | 1.64 | 169.83 | 170.51 | TURN19 |  | 2.99 | 2.94 | 0.05 | 110.15 | 112.24 | TURN22 | 2.99 | 2.51 | 0.48
20 |  | 166.75 | 168 | TURN20 |  | 3.08 | 2.51 | 0.57 | 100.26 | 101.93 | SADDLE | 9.89 | 10.31 | -0.42
20 | 1.64 | 163.54 | 165.45 | TURN21 |  | 3.21 | 2.55 | 0.66 |  | 102.23 apres curing
|  | 159.15 | 161.34 | SPACER |  | 4.39 | 4.11 | 0.28
|  |  | 160.92 apres curing |  |  |  | cumulé: | 2.19 |  |  |  |  | cumulé: | 1.67
|  |  |  | theorique | corrigé cumulé en cours |  |  |  | cumulé (positif : bobine trop courte , négatif: bobine trop longue)
|  | L tot bobine: |  | 1823.39 | 1819.53 |  | 3.86
1820 mesure apres curing
coil # 01 _108-127 |  | Pour le turn 13 CC,nous n'avons pas utilisè l'outil de blocage pendant le bobinage
CF,JM,SM
29.05.2013`04.06.2013(inner) |  | Cable instable.Pas de pop strand mais des deformations locale au niveau des tetes. | [7 empty] | Quantite binder sur partie droite : 48 grs
|  |  | cable "bombè",strand legerement sortie dans virage externe | [6 empty] | Quantite binder sur tete : 54 grs

## couche externe
|  | COUCHE EXTERNE - COTE CONNEXIONS (IL-LE / CS-CC) | [6 empty] | COUCHE EXTERNE - COTE OPPOSE AUX CONNEXIONS (IL-RE / NCS-COC)
|  | Distance clé <-> extrémité du mandrin (294.5 mm) | [6 empty] | Distance clé <-> extrémité du mandrin (225 mm)
[5 empty] | OL | cote d'encombrement du cable | [5 empty] | OL | cote d'encombrement du cable
tension | ep cable | 291.91 | 291.91 | KEY |  | theorique | réel | erreur | 225.91 | 225.91 | KEY |  | theorique | réel | erreur
20 kg | 1.63 | 290.59 | 290.64 | TURN 1 |  | 1.32 | 1.27 | 0.05 | 224.6 | 224.25 | TURN 1 |  | 1.31 | 1.66 | -0.35
20 kg |  | 278.05 | 278.21 | SPACER |  | 12.54 | 12.43 | 0.11 | 222.75 | 222.71 | TURN 2 |  | 1.85 | 1.54 | 0.31
25 kg |  | 276.73 | 276.62 | TURN 2 |  | 1.32 | 1.59 | -0.27 | 220.91 | 220.96 | TURN 3 |  | 1.84 | 1.75 | 0.09
20 kg |  | 274.89 | 275.12 | TURN 3 |  | 1.84 | 1.5 | 0.34 | 219.05 | 218.98 | TURN 4 |  | 1.86 | 1.98 | -0.12
20 kg |  | 273.04 | 272.57 | TURN 4 |  | 1.85 | 2.55 | -0.7 | 217.09 | 216.46 | TURN 5 |  | 1.96 | 2.52 | -0.56
25 kg |  | 271.19 | 270.83 | TURN 5 |  | 1.85 | 1.74 | 0.11 | 215.32 | 214.66 | TURN 6 |  | 1.77 | 1.8 | -0.03
25 kg |  | 269.33 | 268.95 | TURN 6 |  | 1.86 | 1.88 | -0.02 | 213.45 | 213.13 | TURN 7 |  | 1.87 | 1.53 | 0.34
25 kg | 1.64 | 267.46 | 266.9 | TURN 7 |  | 1.87 | 2.05 | -0.18 | 211.57 | 211.65 | TURN 8 |  | 1.88 | 1.48 | 0.4
25 kg |  | 265.59 | 265.12 | TURN 8 |  | 1.87 | 1.78 | 0.09 | 209.69 | 210.07 | TURN 9 |  | 1.88 | 1.58 | 0.3
25 kg |  | 263.71 | 263.27 | TURN 9 |  | 1.88 | 1.85 | 0.03 | 207.79 | 207.17 | TURN 10 |  | 1.9 | 2.9 | -1
25 kg |  | 261.83 | 261.21 | TURN 10 |  | 1.88 | 2.06 | -0.18 | 205.89 | 205.93 | TURN 11 |  | 1.9 | 1.24 | 0.66
25 kg | 1.63 | 259.93 | 259.17 | TURN 11 |  | 1.9 | 2.04 | -0.14 | 203.98 | 203.37 | TURN 12 |  | 1.91 | 2.56 | -0.65
25 kg |  | 258.03 | 257.02 | TURN 12 |  | 1.9 | 2.15 | -0.25 | 202.07 | 201.85 | TURN 13 |  | 1.91 | 1.52 | 0.39
25 kg |  | 256.12 | 255.32 | TURN 13 |  | 1.91 | 1.7 | 0.21 | 200.14 | 199.32 | TURN 14 |  | 1.93 | 2.53 | -0.6
25 kg |  | 254.21 | 252.8 | TURN 14 |  | 1.91 | 2.52 | -0.61 | 198.21 | 197.65 | TURN 15 |  | 1.93 | 1.67 | 0.26
25 kg |  | 252.28 | 251.22 | TURN 15 |  | 1.93 | 1.58 | 0.35 | 196.27 | 195.61 | TURN 16 |  | 1.94 | 2.04 | -0.1
25 kg |  | 250.35 | 249.69 | TURN 16 |  | 1.93 | 1.53 | 0.4 | 194.31 | 193.66 | TURN 17 |  | 1.96 | 1.95 | 0.01
10 kg | 1.65 | 248.41 | 247.67 | TURN 17 |  | 1.94 | 2.02 | -0.08 | 192.35 | 191.5 | TURN 18 |  | 1.96 | 2.16 | -0.2
25 kg |  | 246.45 | 245.69 | TURN 18 |  | 1.96 | 1.98 | -0.02 | 145.64 | 145.54 | SPACER |  | 46.71 | 45.96 | 0.75
20 kg |  | 223.05 | 222.72 | SPACER |  | 23.4 | 22.97 | 0.43 | 144.32 | 141.69 | TURN19 |  | 1.32 | 3.85 | -2.53
20 kg | 1.63 | 221.73 | 219.43 | TURN19 |  | 1.32 | 3.29 | -1.97 | 142.27 | 139.28 | TURN20 |  | 2.05 | 2.41 | -0.36
20 kg |  | 197.78 | 196.42 | SPACER |  | 23.95 | 23.01 | 0.94 | 140.2 | 137.46 | TURN21 |  | 2.07 | 1.82 | 0.25
20 kg |  | 196.46 | 193.22 | TURN20 |  | 1.32 | 3.2 | -1.88 | 138.12 | 135.09 | TURN22 |  | 2.08 | 2.37 | -0.29
20 kg |  | 194.35 | 191.21 | TURN21 |  | 2.11 | 2.01 | 0.1 | 136.01 | 132.77 | TURN23 |  | 2.11 | 2.32 | -0.21
20 kg | 1.64 | 192.21 | 189.02 | TURN22 |  | 2.14 | 2.19 | -0.05 | 133.88 | 130.67 | TURN24 |  | 2.13 | 2.1 | 0.03
20 kg |  | 190.05 | 186.7 | TURN23 |  | 2.16 | 2.32 | -0.16 | 131.73 | 127.86 | TURN25 |  | 2.15 | 2.81 | -0.66
20 kg |  | 187.87 | 184.7 | TURN24 |  | 2.18 | 2 | 0.18 | 129.56 | 125.72 | TURN26 |  | 2.17 | 2.14 | 0.03
20 kg |  | 185.66 | 182.34 | TURN25 |  | 2.21 | 2.36 | -0.15 | 127.36 | 122.66 | TURN27 |  | 2.2 | 3.06 | -0.86
20 kg |  | 183.42 | 179.85 | TURN26 |  | 2.24 | 2.49 | -0.25 | 125.13 | 120.66 | TURN28 |  | 2.23 | 2 | 0.23
20 kg |  | 181.15 | 177.49 | TURN27 |  | 2.27 | 2.36 | -0.09 | 122.87 | 118.17 | TURN29 |  | 2.26 | 2.49 | -0.23
20 kg | 1.64 | 178.85 | 175.55 | TURN28 |  | 2.3 | 1.94 | 0.36 | 120.58 | 115.92 | TURN30 |  | 2.29 | 2.25 | 0.04
20 kg |  | 176.5 | 172.85 | TURN29 |  | 2.35 | 2.7 | -0.35 | 118.27 | 113.67 | TURN31 |  | 2.31 | 2.25 | 0.06
20 kg |  | 174.12 | 170.67 | TURN30 |  | 2.38 | 2.18 | 0.2 | 115.9 | 111.29 | TURN32 |  | 2.37 | 2.38 | -0.01
20 kg |  | 171.69 | 168.31 | TURN31 |  | 2.43 | 2.36 | 0.07 | 113.5 | 108.97 | TURN33 |  | 2.4 | 2.32 | 0.08
20 kg |  | 169.22 | 166 | TURN32 |  | 2.47 | 2.31 | 0.16 | 111.06 | 106.81 | TURN34 |  | 2.44 | 2.16 | 0.28
20 kg |  | 166.7 | 163.96 | TURN33 |  | 2.52 | 2.04 | 0.48 | 100.76 | 95.77 | SADDLE |  | 10.3 | 11.04 | -0.74
20 kg |  | 164.12 | 161.25 | TURN34 |  | 2.58 | 2.71 | -0.13 |  | 94.64 apres curing
|  | 159.52 | 155.09 | SADDLE |  | 4.6 | 6.16 | -1.56
|  |  | 153.88 apres curing |  |  |  | cumulé: | -4.43 | [5 empty] | cumulé: | -4.99
|  |  |  | theorique | corrigé cumulé en cours |  |  | cumulé (positif : bobine trop courte , négatif: bobine trop longue)
|  | L tot bobine: |  | 1822.52 | 1831.94 |  | -9.42
1834 mesure apres curing
Espaceurs 2 et 3 coté CC en court circuit a la fin du bobinage
| Tour 15,modification methode de bobinage (vu avec Carlos/Jacky) | [7 empty] | PAS de court circuit apres curing
Inclinaison retardè pour eviter le glissement du cable
Tour 17 pop strand dans l'axe longitudinal de la bobine cote CC.(A)
| Ouverture fibre/mica ,suppression du pop strand,re_isolation avec fibre TISTEC | [7 empty] | Quantite binder sur partie droite : 58 grs
Quantite binder sur tete : 52 grs
A partir du tour 17 CC et COC,virage fait avec binder sur fibre.
Tour 27 on a pas utilisè l'outil de butè CC et COC

## ROXIE DATA
COIL-IL_LE |  | design | delta/turn
0 = spacer |  | (ROXIE ref.)
0 | C3LI-K | 181.1 | 0
1 | TURN1 | 182.49 | 1.39
0 | C3LI-6 | 189.89 | 0
2 | TURN2 | 191.25 | 1.36
0 | C3LI-5 | 198.23 | 0
3 | TURN3 | 199.57 | 1.34
4 | TURN4 | 201.19 | 1.62
0 | C3LI-4 | 209.9 | 0
5 | TURN5 | 211.23 | 1.33 | 178.274
0 | C3LI-3 | 218.59 | 0 | 195.692
6 | TURN6 | 219.91 | 1.32 | -16
7 | TURN7 | 222.13 | 2.22 | 1465
8 | TURN8 | 224.38 | 2.25 | 1822.966
9 | TURN9 | 226.65 | 2.27
10 | TURN10 | 228.96 | 2.31
11 | TURN11 | 231.3 | 2.34
12 | TURN12 | 233.69 | 2.39
0 | C3LI-2 | 254.25 | 0
13 | TURN13 | 255.57 | 1.32
0 | C3LI-1 | 277.21 | 0
14 | TURN14 | 278.53 | 1.32
15 | TURN15 | 281.23 | 2.7
16 | TURN16 | 283.99 | 2.76
17 | TURN17 | 286.82 | 2.83
18 | TURN18 | 289.71 | 2.89
19 | TURN19 | 292.7 | 2.99
20 | TURN20 | 295.78 | 3.08
21 | TURN21 | 298.99 | 3.21
0 | C3LI-S | 303.38 | 0
COIL IL RE |  | design | delta/turn
0 = spacer |  | (ROXIE ref.)
0 | C3RI-K | 181.1 | 0
1 | TURN1 | 182.49 | 1.39
2 | TURN2 | 184.08 | 1.59
0 | C3RI-3 | 198.23 | 0
3 | TURN3 | 199.57 | 1.34
4 | TURN4 | 201.22 | 1.65
5 | TURN5 | 202.86 | 1.64
0 | C3RI-2 | 218.59 | 0
6 | TURN6 | 219.91 | 1.32
7 | TURN7 | 222.13 | 2.22
8 | TURN8 | 224.38 | 2.25
9 | TURN9 | 226.65 | 2.27
10 | TURN10 | 228.96 | 2.31
11 | TURN11 | 231.3 | 2.34
12 | TURN12 | 233.69 | 2.39
13 | TURN13 | 236.11 | 2.42
0 | C3RI-1 | 277.21 | 0
14 | TURN14 | 278.53 | 1.32
15 | TURN15 | 280.98 | 2.45
16 | TURN16 | 283.49 | 2.51
17 | TURN17 | 286.04 | 2.55
18 | TURN18 | 288.66 | 2.62
19 | TURN19 | 291.36 | 2.7
20 | TURN20 | 294.13 | 2.77
21 | TURN21 | 297.01 | 2.88
22 | TURN22 | 300 | 2.99
0 | C3RI-S | 309.89 | 0
COIL OL_LE
|  | design | delta/turn
0 = spacer |  | (ROXIE ref.)
0 | C3LO-K | 171.29 | 0
1 | TURN1 | 172.61 | 1.32
0 | C3LO-3 | 185.15 | 0
2 | TURN2 | 186.47 | 1.32
3 | TURN3 | 188.31 | 1.84
4 | TURN4 | 190.16 | 1.85
5 | TURN5 | 192.01 | 1.85
6 | TURN6 | 193.87 | 1.86
7 | TURN7 | 195.74 | 1.87
8 | TURN8 | 197.61 | 1.87
9 | TURN9 | 199.49 | 1.88
10 | TURN10 | 201.37 | 1.88
11 | TURN11 | 203.27 | 1.9
12 | TURN12 | 205.17 | 1.9
13 | TURN13 | 207.08 | 1.91
14 | TURN14 | 208.99 | 1.91
15 | TURN15 | 210.92 | 1.93
16 | TURN16 | 212.85 | 1.93
17 | TURN17 | 214.79 | 1.94
18 | TURN18 | 216.75 | 1.96
0 | C3LO-2 | 240.15 | 0
19 | TURN19 | 241.47 | 1.32
0 | C3LO-1 | 265.42 | 0
20 | TURN20 | 266.74 | 1.32
21 | TURN21 | 268.85 | 2.11
22 | TURN22 | 270.99 | 2.14
23 | TURN23 | 273.15 | 2.16
24 | TURN24 | 275.33 | 2.18
25 | TURN25 | 277.54 | 2.21
26 | TURN26 | 279.78 | 2.24
27 | TURN27 | 282.05 | 2.27
28 | TURN28 | 284.35 | 2.3
29 | TURN29 | 286.7 | 2.35
30 | TURN30 | 289.08 | 2.38
31 | TURN31 | 291.51 | 2.43
32 | TURN32 | 293.98 | 2.47
33 | TURN33 | 296.5 | 2.52
34 | TURN34 | 299.08 | 2.58
0 | C3LO-S | 303.68 | 0
|  | design | delta/turn
0 = spacer |  | (ROXIE ref.)
0 | C3RO-K | 185.15 | 0
1 | TURN1 | 186.46 | 1.31
2 | TURN2 | 188.31 | 1.85
3 | TURN3 | 190.15 | 1.84
4 | TURN4 | 192.01 | 1.86
5 | TURN5 | 193.97 | 1.96
6 | TURN6 | 195.74 | 1.77
7 | TURN7 | 197.61 | 1.87
8 | TURN8 | 199.49 | 1.88
9 | TURN9 | 201.37 | 1.88
10 | TURN10 | 203.27 | 1.9
11 | TURN11 | 205.17 | 1.9
12 | TURN12 | 207.08 | 1.91
13 | TURN13 | 208.99 | 1.91
14 | TURN14 | 210.92 | 1.93
15 | TURN15 | 212.85 | 1.93
16 | TURN16 | 214.79 | 1.94
17 | TURN17 | 216.75 | 1.96
18 | TURN18 | 218.71 | 1.96
0 | C3RO-1 | 265.42 | 0
19 | TURN19 | 266.74 | 1.32
20 | TURN20 | 268.79 | 2.05
21 | TURN21 | 270.86 | 2.07
22 | TURN22 | 272.94 | 2.08
23 | TURN23 | 275.05 | 2.11
24 | TURN24 | 277.18 | 2.13
25 | TURN25 | 279.33 | 2.15
26 | TURN26 | 281.5 | 2.17
27 | TURN27 | 283.7 | 2.2
28 | TURN28 | 285.93 | 2.23
29 | TURN29 | 288.19 | 2.26
30 | TURN30 | 290.48 | 2.29
31 | TURN31 | 292.79 | 2.31
32 | TURN32 | 295.16 | 2.37
33 | TURN33 | 297.56 | 2.4
34 | TURN34 | 300 | 2.44
0 | C3RO-S | 310.3 | 0