## Upper Layer
Coil number: |  | SMC11T-4 coil 202
Cable ID: |  | H12EC0173A Nb3Sn PIT
TOTAL POLE LENGTH |  | L 231.9 mm |  | l 78.9 mm | H 30.7 mm
OPERATEUR: |  | PB
Start date: |  | 2015-02-18
End date: |  | 2015-02-20
WINDING DIRECTION
|  | COUCHE EXTERNE - COTE OPPOSE AUX CONNEXIONS | [6 empty] | COUCHE EXTERNE - COTE CONNEXIONS
|  | Distance clé <-> extrémité du mandrin |  |  |  | cote d'encombrement du cable |  |  | Distance clé <-> extrémité du mandrin
cote d'encombrement du cable
tension | ep cable | theorique | mesuré |  |  | theorique | mesuré | erreur | theorique | mesuré |  |  | theorique | mesuré | erreur
15 Kg | 1.61 | 135.4 | 135.77 | CENTRAL POST |  | - | - | - | 132.5 | 132.21 | CENTRAL POST
15 Kg | 1.61 | 133.835 | 133.92 | TURN 1 |  | 1.565 | 1.85 | -0.285 | 130.935 | 130.35 | TURN 1 |  | 1.565 | 1.86 | -0.295
15 Kg | 1.61 | 132.225 | 132.41 | TURN 2 |  | 1.61 | 1.51 | 0.1 | 129.325 | 128.63 | TURN 2 |  | 1.61 | 1.72 | -0.11
15 Kg | 1.61 | 130.615 | 130.75 | TURN 3 |  | 1.61 | 1.66 | -0.05 | 127.715 | 127.06 | TURN 3 |  | 1.61 | 1.57 | 0.04 | V TAP N`6
15 Kg | 1.61 | 129.005 | 129.17 | TURN 4 |  | 1.61 | 1.58 | 0.03 | 126.105 | 125.34 | TURN 4 |  | 1.61 | 1.72 | -0.11
15 Kg | 1.61 | 101.085 | 101.5 | SPACER |  | 27.92 | 27.67 | 0.25 | 97.78 | 97.03 | SPACER |  | 28.325 | 28.31 | 0.015
15 Kg | 1.61 | 99.475 | 99.57 | TURN 5 |  | 1.61 | 1.93 | -0.32 | 96.17 | 95.72 | TURN 5 |  | 1.61 | 1.31 | 0.3
15 Kg | 1.61 | 97.865 | 97.73 | TURN 6 |  | 1.61 | 1.84 | -0.23 | 94.56 | 94.13 | TURN 6 |  | 1.61 | 1.59 | 0.02
15 Kg | 1.61 | 96.255 | 96.06 | TURN 7 |  | 1.61 | 1.67 | -0.06 | 92.95 | 92.33 | TURN 7 |  | 1.61 | 1.8 | -0.19
15 Kg | 1.61 | 94.645 | 94.66 | TURN 8 |  | 1.61 | 1.4 | 0.21 | 91.34 | 90.84 | TURN 8 |  | 1.61 | 1.49 | 0.12
15 Kg | 1.61 | 82.645 | 82.7 | SPACER |  | 12 | 11.96 | 0.04 | 79.34 | 78.68 | SPACER |  | 12 | 12.16 | -0.16
15 Kg | 1.61 | 81.035 | 81.22 | TURN 9 |  | 1.61 | 1.48 | 0.13 | 77.73 | 77.43 | TURN 9 |  | 1.61 | 1.25 | 0.36 | V TAP N`5
15 Kg | 1.61 | 79.425 | 79.63 | TURN 10 |  | 1.61 | 1.59 | 0.02 | 76.12 | 75.82 | TURN 10 |  | 1.61 | 1.61 | -1.421085e-14
15 Kg | 1.61 | 77.815 | 77.96 | TURN 11 |  | 1.61 | 1.67 | -0.06 | 74.51 | 74.08 | TURN 11 |  | 1.61 | 1.74 | -0.13
15 Kg | 1.61 | 76.205 | 76.43 | TURN 12 |  | 1.61 | 1.53 | 0.08 | 72.9 | 72.45 | TURN 12 |  | 1.61 | 1.63 | -0.02
15 Kg | 1.61 | 74.595 | 74.74 | TURN 13 |  | 1.61 | 1.69 | -0.08 | 71.29 | 70.81 | TURN 13 |  | 1.61 | 1.64 | -0.03
15 Kg | 1.61 | 72.985 | 73.11 | TURN 14 |  | 1.61 | 1.63 | -0.02 | 69.68 | 69.12 | TURN 14 |  | 1.61 | 1.69 | -0.08
15 Kg | 1.61 | 71.375 | 71.51 | TURN 15 |  | 1.61 | 1.6 | 0.01 | 68.07 | 67.41 | TURN 15 |  | 1.61 | 1.71 | -0.1
15 Kg | 1.61 | 69.765 | 69.84 | TURN 16 |  | 1.61 | 1.67 | -0.06 | 66.46 | 65.82 | TURN 16 |  | 1.61 | 1.59 | 0.02
15 Kg | 1.61 | 68.155 | 68.2 | TURN 17 |  | 1.61 | 1.64 | -0.03 | 64.85 | 64.17 | TURN 17 |  | 1.61 | 1.65 | -0.04
15 Kg | 1.61 | 66.545 | 66.52 | TURN 18 |  | 1.61 | 1.68 | -0.07 | 63.24 | 62.4 | TURN 18 |  | 1.61 | 1.77 | -0.16
15 Kg | 1.61 | 64.935 | 64.79 | TURN 19 |  | 1.61 | 1.73 | -0.12 | 61.63 | 60.67 | TURN 19 |  | 1.61 | 1.73 | -0.12
15 Kg | 1.61 | 63.325 | 63.05 | TURN 20 |  | 1.61 | 1.74 | -0.13 | 60.02 | 58.92 | TURN 20 |  | 1.61 | 1.75 | -0.14
15 Kg | 1.61 | 61.715 | 61.28 | TURN 21 | V TAP N~4 | 1.61 | 1.77 | -0.16 | 58.41 | 57.22 | TURN 21 |  | 1.61 | 1.7 | -0.09
15 Kg | 1.61 | 60.105 | 59.66 | TURN 22 |  | 1.61 | 1.62 | -0.01 | 56.8 | 55.52 | TURN 22 |  | 1.61 | 1.7 | -0.09
15 Kg | 1.61 | 58.495 | 57.85 | TURN 23 |  | 1.61 | 1.81 | -0.2 | 55.19 | 53.66 | TURN 23 |  | 1.61 | 1.86 | -0.25
15 Kg | 1.61 | 56.885 | 56.18 | TURN 24 |  | 1.61 | 1.67 | -0.06 | 53.58 | 51.97 | TURN 24 |  | 1.61 | 1.69 | -0.08
15 Kg | 1.61 | 55.275 | 54.52 | TURN 25 |  | 1.61 | 1.66 | -0.05 | 51.97 | 50.36 | TURN 25 |  | 1.61 | 1.61 | 0
15 Kg | 1.61 | 53.665 | 52.89 | TURN 26 |  | 1.61 | 1.63 | -0.02 | 50.36 | 48.65 | TURN 26 |  | 1.61 | 1.71 | -0.1
15 Kg | 1.61 | 52.055 | 50.99 | TURN 27 |  | 1.61 | 1.9 | -0.29 | 48.75 | 46.84 | TURN 27 |  | 1.61 | 1.81 | -0.2
15 Kg | 1.61 | 50.445 | 49.36 | TURN 28 |  | 1.61 | 1.63 | -0.02 | 47.14 | 45.14 | TURN 28 |  | 1.61 | 1.7 | -0.09
15 Kg | 1.61 | 48.835 | 47.58 | TURN 29 |  | 1.61 | 1.78 | -0.17 | 45.53 | 43.35 | TURN 29 |  | 1.61 | 1.79 | -0.18
15 Kg | 1.61 | 47.225 | 45.76 | TURN 30 |  | 1.61 | 1.82 | -0.21 | 43.92 | 41.91 | TURN 30 |  | 1.61 | 1.44 | 0.17
15 Kg | 1.61 | 45.615 | 44.26 | TURN 31 |  | 1.61 | 1.5 | 0.11 | 42.31 | 40.28 | TURN 31 |  | 1.61 | 1.63 | -0.02
15 Kg | 1.61 | 44.005 | 42.55 | TURN 32 |  | 1.61 | 1.71 | -0.1 | 40.7 | 38.49 | TURN 32 |  | 1.61 | 1.79 | -0.18
15 Kg | 1.61 | 42.395 | 40.82 | TURN 33 |  | 1.61 | 1.73 | -0.12 | 39.09 | 36.65 | TURN 33 |  | 1.61 | 1.84 | -0.23
15 Kg | 1.61 | 40.785 | 39.13 | TURN 34 |  | 1.61 | 1.69 | -0.08 | 37.48 | 35.06 | TURN 34 | V TAP N` 3 | 1.61 | 1.59 | 0.02
15 Kg | 1.61 | 39.175 | 35.9 | TURN 35 | VTAPS N`2et1 | 1.61 | 3.23 | -1.62 |  |  | SPACER
15 Kg | 1.61 |  |  | SPACER |  | 39.175 |  |  | Post-cure |  |  |  |  | cumulé: | -2.13
|  | Post-cure |  |  |  |  | cumulé: | -3.645
cumulé (positif : bobine trop courte , négatif: bobine trop longue)
cumulé (positif : bobine trop courte , négatif: bobine trop longue)
|  |  | théorique | estimé(1) | cumulé en cours | post-cure | erreur
|  | L bobine: |  | 0 |  | 0 | 0
(1) estimé au départ en fonction de la position des keys pour un mandrin de | [5 empty] | mm
Commentaires opérateurs | [9 empty] | ATTENTION l'erreur ne doit pas etre superieure a 0.5 mm.
Mise en place des V TAPS N`14 et N` 13 avant de mettre la bobine outer sur le frein. | [9 empty] | En cas d'erreur superieure a 0.5 mm en référer au responsable
Mise en place espaceurs apres le tour 4 cote CC et COC avec fibre S2 33 636 epaisseur 0.15 rouleau de 20 mm. Bon raccordement avec le cable
Mise en place espaceurs apres le tour 8 cote CC et COC avec fibre S2 33 636 epaisseur 0.15 rouleau de 20 mm. Bon raccordemen avec le cable.
Mise en place du V TAP N`4 cote theorique 151 mm, avant de faire le demi tour avec un cable de 245 mm pour gabarit dans le virage plus rajout de cote entre ce cable et le repere fait au prealable sur le tour precedent a 186 de CC.
Mise en place du V TAP N` 3 a 366.5 pour 369 mm theorique deplacement lors du bobinage dernier tour.
Controle contact electrique des 14 V TAPS OK.
Pas de court circuit a la fin du bobinage.
Longeur de la bobine 431.46 mm.
Reste 5 metres de cable a la fin de la couche.
Controle contact electrique des 14 V TAPS OK.
Relever emplacement des VTAPS et de la distance entre eux suivant plan dans classeur
Fermeture du moule de reaction le 3/03/2015 PB et MY retournement de la bobine pour mettre la plaque de reaction de dessous et relever les positions des VTAPS de la couche Inner.
Isolation des espaceurs de tete avec la fibre S2 33 636 epaisseur 0.12 rouleau de 45 mm
Pas de court circuit a la fin de la fermeture du moule.
Mise en place du spot heater avant la fermeture du moule, le deuxieme sera mis a l'instrumentation.
COTE CONNEXIONS
Le splice sera realise avec le core.

## Comments
Rules of Winding Direction
R. Bossert 11-17-95
1.) If the strands in a cable spiral clockwise as one is moving into the cable (like a right handed screw thread) the cable is designated as "right lay" cable.
2.) If the strands in a cable spiral counterclockwise as one is moving into the cable (like a left handed screw thread) the cable is designated as "left lay" cable.
3.) In all cases, regardless of cable lay and winding direction, if the strands are stable (tightening) as they are entering the end, they are unstable (untightening) as they are exiting. The opposite is also true, that if the strands are unstable as they are entering, they are stable as they are exiting.
4.) In all cases, regardless of cable lay and winding direction, it is preferable to have the strands stable when the cable is exiting the end.
5.) If right lay cable is wound clockwise (when looking down from the top at the convex surface of the coil), the strands are unstable as the cable exits the end.
6.) If right lay cable is wound counterclockwise, the strands are stable as the cable exits the end.
7.) If left lay cable is wound clockwise, the strands are stable as the cable exits the end.
8.) If left lay cable is wound counterclockwise, the strands are unstable as the cable exits the end.
9.) Therefore, if right lay cable is used, the favorable direction to wind a coil is the counterclockwise direction. Conversely, if left lay cable is used, the favorable direction is clockwise.