## Parametres
Paramètres de bobinage:
Identifiant Bobine |  | LHCMBHSP003___ | no série à compléter
Identifiant Cable |  | LHCMBHSP005___ | no série à compléter
Version bobine: |  | CERNv3
Version espaceurs: |  | CERNv8
Calage des poles |  | 2 x 1.5 mm
Vérifications géométriques
| théorique | mesuré
Ltot mandrin | 2082.8 | 2082.8 | (estimé)
L tot poles | 1465 | a compléter | c.f LHCMBHST00003 vA
Position pôle CC/ext. mandrin | 347.9 | a compléter
Position pôle COC/ext. mandrin | 269.9 | a compléter

## couche interne
Project |  |  | DS 11T |  |  |  | 11 T Dipole cable xxxxxx
Coil number |  |  | 109 (RRP132/169)
Cable identification |  |  | H15OC0162A |  |  | Cable avec Keystone,mica plus core
Operator |  |  | Carlos Fernandes, Philippe Berard
Date |  |  | 13/08/2014
|  | COUCHE INTERNE - COTE CONNEXIONS (IL-LE / CS-CC) | [8 empty] | COUCHE INTERNE - COTE OPPOSE AUX CONNEXIONS (IL-RE / NCS-COC)
|  | Distance clé <-> extrémité du mandrin (283.1 mm) | [8 empty] | Distance clé <-> extrémité du mandrin (229.09 mm)
[6 empty] | cote d'encombrement du cable | [7 empty] | cote d'encombrement du cable
tension | ep cable | 282.55 | 282.55 | KEY |  | theorique | réel | erreur |  |  | 228.37 | 228.37 | KEY | theorique | mesuré | erreur
20 | 1.64 | 280.86 | 280.98 | TURN 1 |  | 1.69 | 1.57 | 0.12 | OUTIL | BINDER | 226.73 | 226.79 | TURN 1 | 1.64 | 1.58 | 0.06
20 | 1.64 | 274.12 | 273.39 | SPACER |  | 6.74 | 7.59 | -0.85 | OUTIL | BINDER | 225.1 | 225.18 | TURN 2 | 1.63 | 1.61 | 0.02
20 | 1.64 | 272.3 | 271.79 | TURN2 |  | 1.82 | 1.6 | 0.22 | OUTIL | BINDER | 211.44 | 211.28 | SPACER 3 | 13.66 | 13.9 | -0.24
20 | 1.64 | 265.61 | 264.8 | SPACER |  | 6.69 | 6.99 | -0.3 |  | OUTIL | 209.63 | 209.6 | TURN3 | 1.81 | 1.68 | 0.13
20 | 1.64 | 263.78 | 263.29 | TURN3 |  | 1.83 | 1.51 | 0.32 | OUTIL | OUTIL | 207.98 | 208.09 | TURN4 | 1.65 | 1.51 | 0.14
20 | 1.64 | 262.16 | 261.75 | TURN4 |  | 1.62 | 1.54 | 0.08 | OUTIL | OUTIL | 206.32 | 206.29 | TURN5 | 1.66 | 1.8 | -0.14
20 | 1.64 | 254.06 | 252.94 | SPACER |  | 8.1 | 8.81 | -0.71 |  |  | 191.15 | 190.88 | SPACER2 | 15.17 | 15.41 | -0.24
20 | 1.64 | 252.19 | 250.93 | TURN5 |  | 1.87 | 2.01 | -0.14 | OUTIL | OUTIL | 189.27 | 188.34 | TURN6 | 1.88 | 2.54 | -0.66
20 | 1.64 | 245.32 | 243.27 | SPACER |  | 6.87 | 7.66 | -0.79 |  | OUTIL | 187.05 | 186.18 | TURN7 | 2.22 | 2.16 | 0.06
20 | 1.64 | 243.44 | 241.26 | TURN6 |  | 1.88 | 2.01 | -0.13 | OUTIL | OUTIL | 184.81 | 184.05 | TURN8 | 2.24 | 2.13 | 0.11
20 | 1.64 | 241.22 | 238.95 | TURN7 |  | 2.22 | 2.31 | -0.09 | OUTIL | OUTIL | 182.53 | 181.95 | TURN9 | 2.28 | 2.1 | 0.18
20 | 1.64 | 238.98 | 237.01 | TURN8 |  | 2.24 | 1.94 | 0.3 | OUTIL | OUTIL | 180.23 | 179.75 | TURN10 | 2.3 | 2.2 | 0.1
20 | 1.64 | 236.7 | 234.99 | TURN9 |  | 2.28 | 2.02 | 0.26 | OUTIL | OUTIL | 177.89 | 177.75 | TURN11 | 2.34 | 2 | 0.34
20 | 1.64 | 234.4 | 232.67 | TURN10 |  | 2.3 | 2.32 | -0.02 | OUTIL | OUTIL | 175.51 | 175.62 | TURN12 | 2.38 | 2.13 | 0.25
20 | 1.64 | 232.06 | 230.62 | TURN11 |  | 2.34 | 2.05 | 0.29 | OUTIL | OUTIL | 173.1 | 173.49 | TURN13 | 2.41 | 2.13 | 0.28
20 | 1.64 | 229.68 | 228.61 | TURN12 |  | 2.38 | 2.01 | 0.37 | OUTIL |  | 132.53 | 133.49 | SPACER1 | 40.57 | 40 | 0.57
20 | 1.64 | 209.67 | 208.71 | SPACER |  | 20.01 | 19.9 | 0.11 |  | OUTIL | 130.65 | 129.64 | TURN14 | 1.88 | 3.85 | -1.97
20 | 1.64 | 207.78 | 204.98 | TURN13 |  | 1.89 | 3.73 | -1.84 | OUTIL | OUTIL | 128.2 | 126.66 | TURN15 | 2.45 | 2.98 | -0.53
20 | 1.64 | 186.7 | 185.57 | SPACER |  | 21.08 | 19.41 | 1.67 |  | OUTIL | 125.7 | 124.27 | TURN16 | 2.5 | 2.39 | 0.11
20 | 1.64 | 184.82 | 181.43 | TURN14 |  | 1.88 | 4.14 | -2.26 | OUTIL | OUTIL | 123.14 | 122 | TURN17 | 2.56 | 2.27 | 0.29
20 | 1.64 | 182.12 | 178.8 | TURN15 |  | 2.7 | 2.63 | 0.07 | OUTIL | OUTIL | 120.53 | 119.82 | TURN18 | 2.61 | 2.18 | 0.43
20 | 1.64 | 179.36 | 176.55 | TURN16 |  | 2.76 | 2.25 | 0.51 | OUTIL | OUTIL | 117.85 | 117.78 | TURN19 | 2.68 | 2.04 | 0.64
20 | 1.64 | 176.54 | 174.28 | TURN17 |  | 2.82 | 2.27 | 0.55 | OUTIL | OUTIL | 115.08 | 115.34 | TURN20 | 2.77 | 2.44 | 0.33
20 | 1.64 | 173.65 | 172.24 | TURN18 |  | 2.89 | 2.04 | 0.85 | OUTIL | OUTIL | 112.23 | 113.25 | TURN21 | 2.85 | 2.09 | 0.76
20 | 1.64 | 170.68 | 170.18 | TURN19 |  | 2.97 | 2.06 | 0.91 | OUTIL | OUTIL | 109.26 | 111.09 | TURN22 | 2.97 | 2.16 | 0.81
20 | 1.64 | 167.61 | 167.75 | TURN20 |  | 3.07 | 2.43 | 0.64 | OUTIL | OUTIL | 98.91 | 100.5 | SADDLE | 10.35 | 10.59 | -0.24
20 | 1.64 | 164.42 | 165.65 | TURN21 |  | 3.19 | 2.1 | 1.09 | OUTIL |  | Post-cure
20 | 1.64 | 159.66 | 161.08 | SPACER |  | 4.76 | 4.57 | 0.19
|  | Post-cure |  |  |  |  | cumulé: | 1.42 | [6 empty] | cumulé: | 1.59
cumulé (positif : bobine trop courte , négatif: bobine trop longue) | [10 empty] | cumulé (positif : bobine trop courte , négatif: bobine trop longue)
|  |  | théorique | estimé(1) | cumulé en cours | post-cure | erreur
|  | L bobine: | 1822.966 | 1824.23 | 1821.22
(1) estimé au départ en fonction de la position des keys pour un mandrin de 2082.8mm
Commentaires opérateurs
Prise de la cote de longueur du pole 1571.25 mm au niveau du mandrin.
Mise en place de la fibre autour des poles S2 936 33 épaisseur 0.15 mm rouleau de 16 mm colée avec recouvrement de 50 mm coté CC opposé au saut de couche.
Calage clef coté CC 0.3 au saut de couche et 0.5 mm opposé au saut de couche calage coté COC 0.5 mm des deux cotées.
Mise en place de la fibre S2 936 33 épaisseur 0.15 mm rouleau de 20 mm doublée uniquement à l'intérieure et racordée à l'extérieure sans overlap sur les Espaceurs.
Réalisation de 30 Ten Stacs le 18/08/2014.
Teste électrique réalisé sur chaque espaceur lors de leur mise en place.
Cote de la bobine sans les SADDLES au niveau du mandrin 1806 67 mm avant curing.
Cumulé coté CC 1.23 en positif et coté COC 1.83 en positif.
Pas de déformation du cable dans les tetes.
Utilisation du binder uniquement sur le 1er tour, ensuite nous avons utilise uniquement l'outil, pas le twist
Pas de court circuit a la fin du bobinage
Cote de la bobine avec les SADDLES 1820.67 mm avant curing.
Défaut sur cable coté CC à 550 mm du mandrin coté saut de couche sous le pooch.

## couche externe
|  | COUCHE EXTERNE - COTE CONNEXIONS (IL-LE / CS-CC) | [6 empty] | COUCHE EXTERNE - COTE OPPOSE AUX CONNEXIONS (IL-RE / NCS-COC)
|  | Distance clé <-> extrémité du mandrin (294.87 mm) | [6 empty] | Distance clé <-> extrémité du mandrin (225.35 mm)
[5 empty] | OL | cote d'encombrement du cable | [5 empty] | OL | cote d'encombrement du cable
tension | ep cable | 293.08 | 293.08 | KEY |  | theorique | réel | erreur | 225.14 | 225.14 | KEY |  | theorique | réel | erreur
|  | 290.98 | 291.14 | TURN 1 |  | 2.1 | 1.94 | 0.16 | 223.23 | 223.75 | TURN 1 |  | 1.91 | 1.39 | 0.52
|  | 277.56 | 278.33 | SPACER |  | 13.42 | 12.81 | 0.61 | 221.39 | 221.9 | TURN 2 |  | 1.84 | 1.85 | -0.01
|  | 275.64 | 276.56 | TURN 2 |  | 1.92 | 1.77 | 0.15 | 219.54 | 220.39 | TURN 3 |  | 1.85 | 1.51 | 0.34
|  | 273.8 | 275.03 | TURN 3 |  | 1.84 | 1.53 | 0.31 | 217.68 | 218.64 | TURN 4 |  | 1.86 | 1.75 | 0.11
|  | 271.96 | 273.22 | TURN 4 |  | 1.84 | 1.81 | 0.03 | 215.82 | 216.74 | TURN 5 |  | 1.86 | 1.9 | -0.04
|  | 270.1 | 271.49 | TURN 5 |  | 1.86 | 1.73 | 0.13 | 213.96 | 214.87 | TURN 6 |  | 1.86 | 1.87 | -0.01
|  | 268.24 | 269.57 | TURN 6 |  | 1.86 | 1.92 | -0.06 | 212.09 | 213.13 | TURN 7 |  | 1.87 | 1.74 | 0.13
|  | 266.38 | 267.82 | TURN 7 |  | 1.86 | 1.75 | 0.11 | 210.21 | 210.77 | TURN 8 |  | 1.88 | 2.36 | -0.48
|  | 264.51 | 265.55 | TURN 8 |  | 1.87 | 2.27 | -0.4 | 208.33 | 208.74 | TURN 9 |  | 1.88 | 2.03 | -0.15
|  | 262.63 | 263.66 | TURN 9 |  | 1.88 | 1.89 | -0.01 | 206.44 | 206.78 | TURN 10 |  | 1.89 | 1.96 | -0.07
|  | 260.75 | 261.47 | TURN 10 |  | 1.88 | 2.19 | -0.31 | 204.54 | 204.46 | TURN 11 |  | 1.9 | 2.32 | -0.42
|  | 258.86 | 259.5 | TURN 11 |  | 1.89 | 1.97 | -0.08 | 202.63 | 202.19 | TURN 12 |  | 1.91 | 2.27 | -0.36
|  | 256.96 | 257.74 | TURN 12 |  | 1.9 | 1.76 | 0.14 | 200.73 | 200.61 | TURN 13 |  | 1.9 | 1.58 | 0.32
|  | 255.05 | 255.68 | TURN 13 |  | 1.91 | 2.06 | -0.15 | 198.81 | 198.59 | TURN 14 |  | 1.92 | 2.02 | -0.1
|  | 253.15 | 253.75 | TURN 14 |  | 1.9 | 1.93 | -0.03 | 196.88 | 196.88 | TURN 15 |  | 1.93 | 1.71 | 0.22
|  | 251.22 | 251.76 | TURN 15 |  | 1.93 | 1.99 | -0.06 | 194.95 | 194.95 | TURN 16 |  | 1.93 | 1.93 | 0
|  | 249.3 | 250.06 | TURN 16 |  | 1.92 | 1.7 | 0.22 | 193 | 193.13 | TURN 17 |  | 1.95 | 1.82 | 0.13
|  | 247.36 | 247.89 | TURN 17 |  | 1.94 | 2.17 | -0.23 | 191.05 | 190.86 | TURN 18 |  | 1.95 | 2.27 | -0.32
|  | 245.42 | 245.53 | TURN 18 |  | 1.94 | 2.36 | -0.42 | 144.87 | 144.74 | SPACER |  | 46.18 | 46.12 | 0.06
|  | 222.36 | 222.74 | SPACER |  | 23.06 | 22.79 | 0.27 | 142.95 | 141.7 | TURN19 |  | 1.92 | 3.04 | -1.12
|  | 220.64 | 219.65 | TURN19 |  | 1.72 | 3.09 | -1.37 | 140.91 | 140 | TURN20 |  | 2.04 | 1.7 | 0.34
|  | 197.29 | 197.18 | SPACER |  | 23.35 | 22.47 | 0.88 | 138.83 | 137.59 | TURN21 |  | 2.08 | 2.41 | -0.33
|  | 195.38 | 194.39 | TURN20 |  | 1.91 | 2.79 | -0.88 | 136.75 | 135.73 | TURN22 |  | 2.08 | 1.86 | 0.22
|  | 193.26 | 192.04 | TURN21 |  | 2.12 | 2.35 | -0.23 | 134.65 | 133.78 | TURN23 |  | 2.1 | 1.95 | 0.15
|  | 191.12 | 189.77 | TURN22 |  | 2.14 | 2.27 | -0.13 | 132.52 | 131.49 | TURN24 |  | 2.13 | 2.29 | -0.16
|  | 188.98 | 187.58 | TURN23 |  | 2.14 | 2.19 | -0.05 | 130.38 | 129.43 | TURN25 |  | 2.14 | 2.06 | 0.08
|  | 186.72 | 185.33 | TURN24 |  | 2.26 | 2.25 | 0.01 | 128.22 | 127.48 | TURN26 |  | 2.16 | 1.95 | 0.21
|  | 184.58 | 183.3 | TURN25 |  | 2.14 | 2.03 | 0.11 | 126.02 | 125.2 | TURN27 |  | 2.2 | 2.28 | -0.08
|  | 182.37 | 180.99 | TURN26 |  | 2.21 | 2.31 | -0.1 | 123.8 | 123.15 | TURN28 |  | 2.22 | 2.05 | 0.17
|  | 180.08 | 179 | TURN27 |  | 2.29 | 1.99 | 0.3 | 121.55 | 121.03 | TURN29 |  | 2.25 | 2.12 | 0.13
|  | 177.79 | 177.04 | TURN28 |  | 2.29 | 1.96 | 0.33 | 119.27 | 118.88 | TURN30 |  | 2.28 | 2.15 | 0.13
|  | 175.41 | 175 | TURN29 |  | 2.38 | 2.04 | 0.34 | 116.93 | 116.9 | TURN31 |  | 2.34 | 1.98 | 0.36
|  | 173.04 | 172.84 | TURN30 |  | 2.37 | 2.16 | 0.21 | 114.62 | 114.48 | TURN32 |  | 2.31 | 2.42 | -0.11
|  | 170.68 | 170.88 | TURN31 |  | 2.36 | 1.96 | 0.4 | 112.24 | 112.21 | TURN33 |  | 2.38 | 2.27 | 0.11
|  | 168.22 | 168.46 | TURN32 |  | 2.46 | 2.42 | 0.04 | 109.82 | 109.99 | TURN34 |  | 2.42 | 2.22 | 0.2
|  | 165.74 | 166.2 | TURN33 |  | 2.48 | 2.26 | 0.22 | 99.42 |  | SADDLE |  | 10.4
|  | 163.17 | 164.1 | TURN34 |  | 2.57 | 2.1 | 0.47 | Post-cure
|  | 158.42 |  | SADDLE |  | 4.75
|  | Post-cure |  |  |  |  | cumulé: | 0.93 | [5 empty] | cumulé: | 0.17
cumulé (positif : bobine trop courte , négatif: bobine trop longue) | [8 empty] | cumulé (positif : bobine trop courte , négatif: bobine trop longue)
|  |  | théorique | estimé(1) | cumulé en cours | post-cure | erreur
|  | L bobine: | 1822.966 | 1824.96 | 1823.86
(1) estimé au départ en fonction de la position des keys pour un mandrin de 2082.8mm
Commentaires opérateurs
Jeux entre les poles 12002 et 12003 coté CC 1.5 mm.Jeux entre les poles 12003 et 12004 coté COC 1.16 mm
prise de la cote totale du pole au niveau du mandrin 1563.91, prise sans la fibre
fibre autour du 1er espaceur cote coc S2 33 636 20 mm epaisseur 0.15 doublee uniquement a l'interieur
fibre atour du 1er espaceur cote cc S2 33 636 16 mm epaisseur 0.15, une seule bande coince derriere le cable du saut de couche
les poles, l'outillage de bobinage et la fibre cote cc on été montes par PB
pas de court circuit au demarage du bobinage
les cotes des espaceurs et du cable a chaque virage sont prises avec la fibre
Bobinage sans binder, uniquement avec l'outil
pas de court circuit a la fin du bobinage
Cote de longueur bobine apres curing OUTER 1499.16 mm.

## Graphe IL
COUCHE INTERNE - COTE CONNEXIONS (IL-LE / CS-CC) | COUCHE INTERNE - COTE OPPOSE AUX CONNEXIONS (IL-RE / NCS-COC)

## Graphes OL
COUCHE EXTERNE - COTE CONNEXIONS (IL-LE / CS-CC) | COUCHE EXTERNE - COTE OPPOSE AUX CONNEXIONS (IL-RE / NCS-COC)

## ROXIE DATA
COIL-IL_LE |  | design | delta/turn
0 = spacer |  | (ROXIE ref.)
0 | C3LI-K | 283.1 | 0
1 | TURN1 | 281.41 | -1.69
0 | C3LI-6 | 274.67 | 0
2 | TURN2 | 272.85 | -1.82
0 | C3LI-5 | 266.16 | 0
3 | TURN3 | 264.33 | -1.83
4 | TURN4 | 262.71 | -1.62
0 | C3LI-4 | 254.61 | 0
5 | TURN5 | 252.74 | -1.87
0 | C3LI-3 | 245.87 | 0
6 | TURN6 | 243.99 | -1.88
7 | TURN7 | 241.77 | -2.22
8 | TURN8 | 239.53 | -2.24
9 | TURN9 | 237.25 | -2.28
10 | TURN10 | 234.95 | -2.3
11 | TURN11 | 232.61 | -2.34
12 | TURN12 | 230.23 | -2.38
0 | C3LI-2 | 210.22 | 0
13 | TURN13 | 208.33 | -1.89
0 | C3LI-1 | 187.25 | 0
14 | TURN14 | 185.37 | -1.88
15 | TURN15 | 182.67 | -2.7
16 | TURN16 | 179.91 | -2.76
17 | TURN17 | 177.09 | -2.82
18 | TURN18 | 174.2 | -2.89
19 | TURN19 | 171.23 | -2.97
20 | TURN20 | 168.16 | -3.07
21 | TURN21 | 164.97 | -3.19
0 | C3LI-S | 160.21 | 0
COIL IL RE |  | design | delta/turn
0 = spacer |  | (ROXIE ref.)
0 | C3RI-K | 229.09 | 0
1 | TURN1 | 227.45 | -1.64
2 | TURN2 | 225.82 | -1.63
0 | C3RI-3 | 212.16 | 0
3 | TURN3 | 210.35 | -1.81
4 | TURN4 | 208.7 | -1.65
5 | TURN5 | 207.04 | -1.66
0 | C3RI-2 | 191.87 | 0
6 | TURN6 | 189.99 | -1.88
7 | TURN7 | 187.77 | -2.22
8 | TURN8 | 185.53 | -2.24
9 | TURN9 | 183.25 | -2.28
10 | TURN10 | 180.95 | -2.3
11 | TURN11 | 178.61 | -2.34
12 | TURN12 | 176.23 | -2.38
13 | TURN13 | 173.82 | -2.41
0 | C3RI-1 | 133.25 | 0
14 | TURN14 | 131.37 | -1.88
15 | TURN15 | 128.92 | -2.45
16 | TURN16 | 126.42 | -2.5
17 | TURN17 | 123.86 | -2.56
18 | TURN18 | 121.25 | -2.61
19 | TURN19 | 118.57 | -2.68
20 | TURN20 | 115.8 | -2.77
21 | TURN21 | 112.95 | -2.85
22 | TURN22 | 109.98 | -2.97
0 | C3RI-S | 99.63 | 0
COIL OL_LE
|  | design | delta/turn
0 = spacer |  | (ROXIE ref.)
0 | C3LO-K | 294.87 | 0
1 | TURN1 | 292.77 | -2.1
0 | C3LO-3 | 279.35 | 0
2 | TURN2 | 277.43 | -1.92
3 | TURN3 | 275.59 | -1.84
4 | TURN4 | 273.75 | -1.84
5 | TURN5 | 271.89 | -1.86
6 | TURN6 | 270.03 | -1.86
7 | TURN7 | 268.17 | -1.86
8 | TURN8 | 266.3 | -1.87
9 | TURN9 | 264.42 | -1.88
10 | TURN10 | 262.54 | -1.88
11 | TURN11 | 260.65 | -1.89
12 | TURN12 | 258.75 | -1.9
13 | TURN13 | 256.84 | -1.91
14 | TURN14 | 254.94 | -1.9
15 | TURN15 | 253.01 | -1.93
16 | TURN16 | 251.09 | -1.92
17 | TURN17 | 249.15 | -1.94
18 | TURN18 | 247.21 | -1.94
0 | C3LO-2 | 224.15 | 0
19 | TURN19 | 222.43 | -1.72
0 | C3LO-1 | 199.08 | 0
20 | TURN20 | 197.17 | -1.91
21 | TURN21 | 195.05 | -2.12
22 | TURN22 | 192.91 | -2.14
23 | TURN23 | 190.77 | -2.14
24 | TURN24 | 188.51 | -2.26
25 | TURN25 | 186.37 | -2.14
26 | TURN26 | 184.16 | -2.21
27 | TURN27 | 181.87 | -2.29
28 | TURN28 | 179.58 | -2.29
29 | TURN29 | 177.2 | -2.38
30 | TURN30 | 174.83 | -2.37
31 | TURN31 | 172.47 | -2.36
32 | TURN32 | 170.01 | -2.46
33 | TURN33 | 167.53 | -2.48
34 | TURN34 | 164.96 | -2.57
0 | C3LO-S | 160.21 | 0
|  | design | delta/turn
0 = spacer |  | (ROXIE ref.)
0 | C3RO-K | 225.35 | 0
1 | TURN1 | 223.44 | -1.91
2 | TURN2 | 221.6 | -1.84
3 | TURN3 | 219.75 | -1.85
4 | TURN4 | 217.89 | -1.86
5 | TURN5 | 216.03 | -1.86
6 | TURN6 | 214.17 | -1.86
7 | TURN7 | 212.3 | -1.87
8 | TURN8 | 210.42 | -1.88
9 | TURN9 | 208.54 | -1.88
10 | TURN10 | 206.65 | -1.89
11 | TURN11 | 204.75 | -1.9
12 | TURN12 | 202.84 | -1.91
13 | TURN13 | 200.94 | -1.9
14 | TURN14 | 199.02 | -1.92
15 | TURN15 | 197.09 | -1.93
16 | TURN16 | 195.16 | -1.93
17 | TURN17 | 193.21 | -1.95
18 | TURN18 | 191.26 | -1.95
0 | C3RO-1 | 145.08 | 0
19 | TURN19 | 143.16 | -1.92
20 | TURN20 | 141.12 | -2.04
21 | TURN21 | 139.04 | -2.08
22 | TURN22 | 136.96 | -2.08
23 | TURN23 | 134.86 | -2.1
24 | TURN24 | 132.73 | -2.13
25 | TURN25 | 130.59 | -2.14
26 | TURN26 | 128.43 | -2.16
27 | TURN27 | 126.23 | -2.2
28 | TURN28 | 124.01 | -2.22
29 | TURN29 | 121.76 | -2.25
30 | TURN30 | 119.48 | -2.28
31 | TURN31 | 117.14 | -2.34
32 | TURN32 | 114.83 | -2.31
33 | TURN33 | 112.45 | -2.38
34 | TURN34 | 110.03 | -2.42
0 | C3RO-S | 99.63 | 0