## CABLE
|  |  | CABLE ID | H16OC0152B
|  |  | CORE | YES
|  |  | MATERIAL | Nb3Sn
NOMINAL CABLE DIMENSIONS
Cable before reaction
Bare width | Bare thickness in | Bare thickness out | Bare mid-thickness | Keystone angle | Insulation thickness | Ins. width | Ins. thickness in | Ins. thickness out | Ins. mid-thickness
mm | mm | mm | mm |  | mm | mm | mm | mm | mm
18.15 | 1.437884 | 1.612116 | 1.525 | 0.55 | 0.15 | 18.45 | 1.737884 | 1.912116 | 1.825
Cable after reaction | 2.0 % growth in width | 4.5% growth in thickness
Bare width | Bare thickness in | Bare thickness out | Bare mid-thickness | Keystone angle | Insulation thickness | Ins. width | Ins. thickness in | Ins. thickness out | Ins. mid-thickness
mm | mm | mm | mm
18.513 | 1.504766 | 1.682484 | 1.593625 | 0.55 | 0.15 | 18.813 | 1.804766 | 1.982484 | 1.893625
REAL CABLE DIMENSIONS
Cable before reaction
Bare width | Bare thickness in | Bare thickness out | Bare mid-thickness | Keystone angle | Insulation thickness | Ins. width | Ins. thickness in | Ins. thickness out | Ins. mid-thickness
mm | mm | mm | mm |  | mm | mm | mm | mm | mm
Cable after reaction | 2.0 % growth in width | 4.5% growth in thickness
Bare width | Bare thickness in | Bare thickness out | Bare mid-thickness | Keystone angle | Insulation thickness | Ins. width | Ins. thickness in | Ins. thickness out | Ins. mid-thickness
mm | mm | mm | mm

## IL
QXF Coil number: |  | QXF 103
Cable ID: |  | H16OC0164A
TOTAL POLE LENGTH |  | 1113.82
OPERATEUR: |  | MY , AP (Formation Mouss, PB et Alex Ansaldo)
Date: |  | 19/11/2014
UNIT LENGTH IL |  | 66 | m
WINDING DIRECTION |  | Favorable
|  | COUCHE INTERNE - COTE OPPOSE AUX CONNEXIONS (IL-RE / NCS-COC) | [12 empty] | COUCHE INTERNE - COTE CONNEXIONS (IL-LE / CS-CC)
|  | Distance clé <-> extrémité du mandrin (260 mm) | [12 empty] | Distance clé <-> extrémité du mandrin (278mm)
| C O C |  |  | thickness measure top | 15.57 |  |  |  | cote d'encombrement du cable |  |  |  | C C |  |  |  | thickness measure top | 15.57 |  |  | cote d'encombrement du cable
|  | Lower edge (roxie) | Lower edge | Higher edge | Angle | Angle (roxie) | [8 empty] | Lower edge (roxie) | Lower edge | Higher edge | Angle | Angle (roxie)
tension | Mandrin Angle | 271.76 | 271.76 |  |  | 81 | KEY (IR) |  | theorique | réel | erreur | erreur angle | tension | Mandrin Angle | 380.26 | 380.26 |  |  | 80 | KEY (V1_IC) | theorique | mesuré | erreur | erreur angle
25 | n | 269.7848 | 269.81 | 271.71 | 83.04262 | 81.5478 | TURN 1 |  | 1.9752 | 1.95 | 0.0252 | 1.494821 | 25 | 4.5 | 378.2794 | 378.69 | 380.86 | 82.06576 | 80.5478 | TURN 1 | 1.9806 | 1.57 | 0.4106 | 1.517962
25 | n | 267.8104 | 268 | 269.73 | 83.65981 | 81.693 | TURN2 |  | 1.9744 | 1.81 | 0.1644 | 1.966808 | 25 |  | 376.2996 | 376.73 | 378.81 | 82.39089 | 80.693 | TURN2 | 1.9798 | 1.96 | 0.0198 | 1.697895
25 | n | 265.8427 | 266.13 | 267.78 | 83.95077 | 81.8381 | TURN3 |  | 1.9677 | 1.87 | 0.0977 | 2.11267 | 25 | 8.5 | 374.3206 | 374.88 | 376.76 | 83.11515 | 80.8381 | TURN3 | 1.979 | 1.85 | 0.129 | 2.27705
25 | n | 263.8637 | 264.02 | 265.82 | 83.40548 | 81.9833 | TURN4 |  | 1.979 | 2.11 | -0.131 | 1.422185 | 25 | 10 | 372.5407 | 372.99 | 374.92 | 82.93387 | 80.9833 | TURN4 | 1.7799 | 1.89 | -0.1101 | 1.950569
25 | n | 262.0783 | 262.12 | 263.9 | 83.47812 | 82.1285 | TURN5 |  | 1.7854 | 1.9 | -0.1146 | 1.349623 | 25 | n | 365.6154 | 365.23 | 367.43 | 81.9575 | 78 | SPACER (IC1) | 6.9253 | 7.76 | -0.8347 | 3.957498
25 | n | 248.1517 | 247.61 | 251.4 | 76.3193 | 76 | SPACER (IR1) |  | 13.9266 | 14.51 | -0.5834 | 0.3193032 | 25 | n | 363.8495 | 363.68 | 366.36 | 80.23361 | 78.5478 | TURN5 | 1.7659 | 1.55 | 0.2159 | 1.685814
25 | n | 246.1226 | 246.01 | 249.33 | 77.96306 | 76.5478 | TURN6 |  | 2.0291 | 1.6 | 0.4291 | 1.415256 | 25 | n | 355.9756 | 354.46 | 357.78 | 77.96306 | 76 | SPACER (IC2) | 7.8739 | 9.22 | -1.3461 | 1.963056
25 | n | 244.0932 | 244.19 | 247.33 | 78.5981 | 76.631 | TURN7 |  | 2.0294 | 1.82 | 0.2094 | 1.9671 | 25 | n | 353.946 | 352.45 | 355.66 | 78.35079 | 76.5478 | TURN6 | 2.0296 | 2.01 | 0.0196 | 1.802992
25 | n | 242.0651 | 241.91 | 245.28 | 77.78718 | 76.7143 | TURN8 |  | 2.0281 | 2.28 | -0.2519 | 1.07288 | 25 | n | 351.9171 | 350.48 | 353.69 | 78.35079 | 76.631 | TURN7 | 2.0289 | 1.97 | 0.0589 | 1.719792
25 | n | 240.0376 | 239.93 | 243.29 | 77.82234 | 76.7975 | TURN9 |  | 2.0275 | 1.98 | 0.0475 | 1.024837 | 25 | n | 349.889 | 348.72 | 352.04 | 77.96306 | 76.7143 | TURN8 | 2.0281 | 1.76 | 0.2681 | 1.248756
25 | n | 238.0108 | 237.78 | 241.35 | 77.08604 | 76.8807 | TURN10 |  | 2.0268 | 2.15 | -0.1232 | 0.205336 | 25 | n | 347.8615 | 346.39 | 349.55 | 78.5274 | 76.7975 | TURN9 | 2.0275 | 2.33 | -0.3025 | 1.729896
25 | n | 235.9848 | 235.4 | 239.36 | 75.73022 | 76.964 | TURN11 |  | 2.026 | 2.38 | -0.354 | -1.233785 | 25 | n | 345.8347 | 344.23 | 348.07 | 76.14573 | 76.8807 | TURN10 | 2.0268 | 2.16 | -0.1332 | -0.7349702
25 | n | 233.9848 | 233.39 | 237.25 | 76.07637 | 77.0472 | TURN12 |  | 2 | 2.01 | -0.01 | -0.9708272 | 25 | n | 344.0796 | 342.23 | 346.13 | 75.93778 | 76.964 | TURN11 | 1.7551 | 2 | -0.2449 | -1.026216
25 | n | 186.578 | 186.1 | 191 | 72.53081 | 71 | SPACER (IR2) |  | 47.4068 | 47.29 | 0.1168 | 1.530806 | 25 | n | 305.4019 | 303.93 | 308.95 | 72.12991 | 71 | SPACER (IC3) | 38.6777 | 38.3 | 0.3777 | 1.129905
25 | n | 184.87 | 183.96 | 188.79 | 72.76549 | 71.5478 | TURN13 |  | 1.708 | 2.14 | -0.432 | 1.217686 | 25 | n | 302.9891 | 301.7 | 306.67 | 72.29673 | 71.5478 | TURN12 | 2.4128 | 2.23 | 0.1828 | 0.7489299
25 | n | 182.6022 | 181.51 | 186.53 | 72.12991 | 71.0736 | TURN14 |  | 2.2678 | 2.45 | -0.1822 | 1.056305 | 25 | n | 301.1761 | 299.45 | 304.37 | 72.46387 | 71.07369 | TURN13 | 1.813 | 2.25 | -0.437 | 1.390175
25 | n | 180.3283 | 179.33 | 184.55 | 71.46575 | 70.5994 | TURN15 |  | 2.2739 | 2.18 | 0.0939 | 0.8663518 | 25 | n | 299.0631 | 297.54 | 302.59 | 72.02996 | 70.5994 | TURN14 | 2.113 | 1.91 | 0.203 | 1.43056
25 | n | 178.0478 | 176.99 | 182.43 | 70.7411 | 70.1252 | TURN16 |  | 2.2805 | 2.34 | -0.0595 | 0.6159035 | 25 | n | 296.9499 | 295.25 | 300.51 | 71.33353 | 70.1252 | TURN15 | 2.1132 | 2.29 | -0.1768 | 1.208332
25 | n | 175.7606 | 174.95 | 180.51 | 70.34851 | 69.6509 | TURN17 |  | 2.2872 | 2.04 | 0.2472 | 0.6976071 | 25 | n | 294.8366 | 293.06 | 298.34 | 71.2675 | 69.6509 | TURN16 | 2.1133 | 2.19 | -0.0767 | 1.616599
25 | n | 173.4665 | 172.77 | 178.31 | 70.41381 | 69.1767 | TURN18 |  | 2.2941 | 2.18 | 0.1141 | 1.237108 | 25 | n | 292.7231 | 290.79 | 296.25 | 70.67554 | 69.1767 | TURN17 | 2.1135 | 2.27 | -0.1565 | 1.498839
25 | n | 171.1652 | 170.47 | 176.21 | 69.7632 | 68.7025 | TURN19 |  | 2.3013 | 2.3 | 0.0013 | 1.060704 | 25 | n | 290.6096 | 288.99 | 294.49 | 70.54457 | 68.7025 | TURN18 | 2.1135 | 1.8 | 0.3135 | 1.842068
25 | n | 168.8567 | 168.15 | 174.35 | 68.28747 | 68.2283 | TURN20 |  | 2.3085 | 2.32 | -0.0115 | 0.05917032 | 25 | n | 288.4959 | 286.56 | 292.5 | 69.118 | 68.2283 | TURN19 | 2.1137 | 2.43 | -0.3163 | 0.8897025
25 | n | 166.5407 | 166.19 | 172.35 | 68.41463 | 67.7541 | TURN21 |  | 2.316 | 1.96 | 0.356 | 0.6605321 | 25 | n | 286.3821 | 284.24 | 290.4 | 68.41463 | 67.7541 | TURN20 | 2.1138 | 2.32 | -0.2062 | 0.6605321
25 | n | 164.2169 | 163.89 | 170.25 | 67.78107 | 67.2799 | TURN22 |  | 2.3238 | 2.3 | 0.0238 | 0.5011732 | 25 | n | 284.6749 | 282.02 | 288.15 | 68.51015 | 67.2799 | TURN21 | 1.7072 | 2.22 | -0.5128 | 1.23025
25 | n |  | 130.6 |  |  |  | SPACER (IR3) |  |  |  |  | 0 | 25 | n |  | 260.14 |  |  |  | SPACER (R3) |  |  |  | 0
|  | Post-cure | [7 empty] | cumulé: | -0.3269 | 21.64955 |  |  | Post-cure | [6 empty] | cumulé: | -2.6549 | 33.43599
cumulé (positif : bobine trop courte , négatif: bobine trop longue) | [14 empty] | cumulé (positif : bobine trop courte , négatif: bobine trop longue)
|  |  | théorique |  |  |  | estimé(1) | cumulé en cours | post-cure | erreur
|  | L bobine: | 1510 |  |  |  | -130.6 |  | 0 | 1510
(1) estimé au départ en fonction de la position des keys pour un mandrin de | [8 empty] | mm
Commentaires opérateurs
Ref cable H16OC0164A Nb3Sn RRP MQXF 103 Run 121A 156 m
Le 22.09.14 fabrication de 30 stacks de 180 mm ( 156 m - 5.4 m = 150.6 m )
Il faudra refaire 30 stacks a la fin du bobinage
Re spooling par Mouss Inner 66m outer 84 | [15 empty] | ATTENTION l'erreur ne doit pas etre superieure a 0.5 mm.
Les weddges sont dans une seule chaussette comme la coil 102 vu avec Jacky | [15 empty] | En cas d'erreur superieure a 0.5 mm en référer au responsable
Isolation du pole avec fibre S2-33-493 épaisseur 0.17 rouleau de 19 mm ( enlever le fil nylon )
Isolation des espaceurs avec fibre S2-933 épaisseur 0.25 mm avec overlap au niveau de la tete de 10 mm (vue avec Susana et Jacky ) rouleau de h 45 mm coupe a 25 mm
Mise en place des VT par MY, OK
Mise sous presse Mardi 25.11.14 FC,Alex,PB,MY pas de CC
Sortir la bobine de la presse Mercredi 26.11.14 MY et Alex, enlever les coquilles, pas de CC…….la presse a eu une fuite d huile impossible de l ouvrir
Les demi lunes en fibre pour remplir les tetes ont ete mise en place avec du binder et tenu avec du film thermo au moment le la pose de la coquille, fibre S2 33 933 66 tex ep 0,25 rouleaux de 200 mm
cote COC , 2 petit secteurs et 2 grand secteurs
Cote CC 1 petit secteur et 2 grands
Pour la prochaine bobine, cote COC il faudra peut etre rajouter un petit secteur sur les 2 grand secteur, voir photo
A la fin du bobinage ttes les cotes ont ete prises par MY, Alex et Eugenio
Mise en place sous le cable du saut de couche d un film plastique demoulant pour l empecher de coller….film demoulant violet qui a deteint un peu sur l espaceur ….film fournit par Jacky
Il reste 10.40 m de cable sur le touret qui a servi pour la inner.
Pas de CC apres avoir enleve les coquilles
Toutes les mesures ont ete prise par AP MY . 26/11/14
Utilisation de 5.40 m de cable pour stacks .
Binder 33 gr partie droite et 12 gr par tetes
IR
IR1
IR2
IR3
IC
IC1
IC2
IC3
IC4
Note on M14: Susana Izquierdo Bermudez: erreur +, cable too vertical
Note on AB14: Susana Izquierdo Bermudez: erreur +, cable too vertical

## OL
QXF Coil number: |  | QXF 103
Cable ID: |  | H16OC0164A
TOTAL POLE LENGTH |  | 1076.31
OPERATEUR: |  | AP MY
Date: |  | 2014-11-26
UNIT LENGTH OL |  | 84 | m
WINDING DIRECTION |  | Un-Favorable
|  | COUCHE EXTERNE - COTE OPPOSE AUX CONNEXIONS (IL-RE / NCS-COC) | [12 empty] | COUCHE EXTERNE - COTE CONNEXIONS (IL-LE / CS-CC)
|  | Distance clé <-> extrémité du mandrin (260 mm) | [12 empty] | Distance clé <-> extrémité du mandrin (278 mm)
|  |  |  | thickness measure top | 15 |  |  |  | cote d'encombrement du cable | [7 empty] | thickness measure top | 15 |  |  | cote d'encombrement du cable
COC |  | Lower edge (roxie) | Lower edge | Higher edge | Angle | Angle (roxie) | COC | [5 empty] | CC |  | Lower edge (roxie) | Lower edge | Higher edge | Angle | Angle (roxie) | CC
tension | Mandrin Angle | 288.82 | 288.82 | 291.72 |  | 79 | KEY (OR) |  | theorique | réel | erreur | erreur angle | tension | Mandrin Angle | 395.46 | 395.46 | 398.15 |  | 80 | KEY (OC) | theorique | mesuré | erreur | erreur angle
25 |  | 287.0479 | 287.06 | 289.36 | 81.28254 | 79.5478 | TURN 1 |  | 1.7721 | 1.76 | 0.0121 | 1.734743 | 25 |  | 393.5829 | 393.54 | 395.87 | 81.17062 | 80.5478 | TURN 1 | 1.8771 | 1.92 | -0.0429 | 0.6228174
25 |  | 285.0604 | 285.1 | 287.73 | 80.05522 | 79.693 | TURN2 |  | 1.9875 | 1.96 | 0.0275 | 0.3622245 | 25 |  | 391.6048 | 391.29 | 393.59 | 81.28254 | 80.9956 | TURN2 | 1.9781 | 2.25 | -0.2719 | 0.286943
25 |  | 283.0737 | 283.09 | 285.5 | 80.87248 | 79.8381 | TURN3 |  | 1.9867 | 2.01 | -0.0233 | 1.034383 | 25 |  | 389.6275 | 389.43 | 391.55 | 81.95548 | 81.1408 | TURN3 | 1.9773 | 1.86 | 0.1173 | 0.8146775
25 |  | 281.088 | 281.17 | 283.4 | 81.54396 | 79.9833 | TURN4 |  | 1.9857 | 1.92 | 0.0657 | 1.560662 | 25 |  | 387.8461 | 387.46 | 389.5 | 82.25529 | 81.2859 | TURN4 | 1.7814 | 1.97 | -0.1886 | 0.9693895
25 |  | 269.8584 | 269.94 | 273.49 | 76.68499 | 76 | SPACER (OR1) |  | 11.2296 | 11.23 | -0.0004 | 0.6849871 | 25 |  | 375.5056 | 375.02 | 378.53 | 76.82976 | 76 | SPACER (OC1) | 12.3405 | 12.44 | -0.0995 | 0.8297581
25 |  | 268.1063 | 268.09 | 271.12 | 78.57993 | 76.5478 | TURN5 |  | 1.7521 | 1.85 | -0.0979 | 2.032126 | 25 |  | 373.1667 | 373.26 | 376.26 | 78.69007 | 76.5478 | TURN5 | 2.3389 | 1.76 | 0.5789 | 2.142268
25 |  | 266.0963 | 266.01 | 268.83 | 79.35267 | 76.693 | TURN6 |  | 2.01 | 2.08 | -0.07 | 2.659672 | 25 |  | 371.1589 | 371.46 | 374.19 | 79.68507 | 76.693 | TURN6 | 2.0078 | 1.8 | 0.2078 | 2.99207
25 |  | 264.0875 | 263.88 | 266.82 | 78.9106 | 76.8381 | TURN7 |  | 2.0088 | 2.13 | -0.1212 | 2.072504 | 25 |  | 369.1524 | 369.33 | 372.1 | 79.53725 | 76.8381 | TURN7 | 2.0065 | 2.13 | -0.1235 | 2.69915
25 |  | 262.08 | 261.7 | 264.6 | 79.05781 | 76.9833 | TURN8 |  | 2.0075 | 2.18 | -0.1725 | 2.074515 | 25 |  | 367.1471 | 367.07 | 370.15 | 78.39655 | 76.9833 | TURN8 | 2.0053 | 2.26 | -0.2547 | 1.413247
25 |  | 260.0736 | 259.53 | 262.44 | 79.021 | 77.1285 | TURN9 |  | 2.0064 | 2.17 | -0.1636 | 1.892498 | 25 |  | 365.143 | 364.9 | 368.18 | 77.66547 | 77.1285 | TURN9 | 2.0041 | 2.17 | -0.1659 | 0.5369694
25 |  | 258.0684 | 257.33 | 260.82 | 76.90221 | 77.2737 | TURN10 |  | 2.0052 | 2.2 | -0.1948 | -0.371492 | 25 |  | 363.14 | 363.07 | 366.04 | 78.80029 | 77.2737 | TURN10 | 2.003 | 1.83 | 0.173 | 1.526594
25 |  | 256.0644 | 255.36 | 258.73 | 77.3378 | 77.4188 | TURN11 |  | 2.004 | 1.97 | 0.034 | -0.08100388 | 25 |  | 361.1381 | 361.05 | 364.12 | 78.4332 | 77.1488 | TURN11 | 2.0019 | 2.02 | -0.0181 | 1.284403
25 |  | 254.0615 | 253.13 | 257 | 75.53317 | 77.564 | TURN12 |  | 2.0029 | 2.23 | -0.2271 | -2.030828 | 25 |  | 359.3787 | 358.84 | 362.23 | 77.26509 | 77.564 | TURN12 | 1.7594 | 2.21 | -0.4506 | -0.2989067
25 |  | 202.5146 | 202.28 | 207.97 | 69.22659 | 68.5 | SPACER (OR2) |  | 51.5469 | 50.85 | 0.6969 | 0.7265939 | 25 |  | 333.9133 | 333.42 | 338.03 | 72.91606 | 72 | SPACER (OC2) | 25.4654 | 25.42 | 0.0454 | 0.9160618
25 |  | 200.3684 | 200.22 | 204.91 | 72.63728 | 69.0478 | TURN13 |  | 2.1462 | 2.06 | 0.0862 | 3.589476 | 25 |  | 332.1954 | 331.74 | 335.69 | 75.24704 | 72.5478 | TURN13 | 1.7179 | 1.68 | 0.0379 | 2.699237
25 |  | 198.2221 | 198.08 | 201.53 | 77.04724 | 69.0381 | TURN14 |  | 2.1463 | 2.14 | 0.0063 | 8.009135 | 25 |  | 311.8318 | 310.34 | 316.11 | 68.95993 | 68.5 | SPACER (OC3) | 20.3636 | 21.4 | -1.0364 | 0.4599294
25 |  | 196.0756 | 195.99 | 200.69 | 72.60249 | 69.0284 | TURN15 |  | 2.1465 | 2.09 | 0.0565 | 3.574087 | 25 |  | 309.6856 | 308.76 | 313.45 | 72.63728 | 69.0478 | TURN14 | 2.1462 | 1.58 | 0.5662 | 3.589476
25 |  | 194.0017 | 193.84 | 198.21 | 73.7574 | 69.0188 | TURN16 |  | 2.0739 | 2.15 | -0.0761 | 4.738598 | 25 |  | 307.5393 | 306.45 | 310.99 | 73.16069 | 69.0381 | TURN15 | 2.1463 | 2.31 | -0.1637 | 4.122586
25 |  | 191.7822 | 191.79 | 196.83 | 71.42765 | 69.0091 | TURN17 |  | 2.2195 | 2.05 | 0.1695 | 2.418551 | 25 |  | 305.3928 | 304.08 | 308.72 | 72.81142 | 69.0284 | TURN16 | 2.1465 | 2.37 | -0.2235 | 3.783019
25 |  | 189.6353 | 189.7 | 194.24 | 73.16069 | 68.9994 | TURN18 |  | 2.1469 | 2.09 | 0.0569 | 4.161286 | 25 |  | 303.2461 | 302.05 | 306.39 | 73.86308 | 69.0188 | TURN17 | 2.1467 | 2.03 | 0.1167 | 4.844281
25 |  | 187.4882 | 187.14 | 192.5 | 70.3365 | 69.9897 | TURN19 |  | 2.1471 | 2.56 | -0.4129 | 0.3467976 | 25 |  | 301.0994 | 300.04 | 304.24 | 74.35775 | 69.0091 | TURN18 | 2.1467 | 2.01 | 0.1367 | 5.348654
25 |  | 185.341 | 184.96 | 190.29 | 70.43818 | 69.9801 | TURN20 |  | 2.1472 | 2.18 | -0.0328 | 0.4580784 | 25 |  | 298.9525 | 297.68 | 302.43 | 72.42874 | 68.9994 | TURN19 | 2.1469 | 2.36 | -0.2131 | 3.429341
25 |  | 183.1937 | 183.1 | 188.22 | 71.15352 | 68.9704 | TURN21 |  | 2.1473 | 1.86 | 0.2873 | 2.183116 | 25 |  | 296.8054 | 295.28 | 299.87 | 72.98589 | 68.9897 | TURN20 | 2.1471 | 2.4 | -0.2529 | 3.996189
25 |  | 181.0462 | 180.64 | 186.33 | 69.22659 | 68.9607 | TURN22 |  | 2.1475 | 2.46 | -0.3125 | 0.2658939 | 25 |  | 294.6582 | 293.26 | 298 | 72.46346 | 68.9801 | TURN21 | 2.1472 | 2.02 | 0.1272 | 3.483364
25 |  | 178.8986 | 178.14 | 183.58 | 70.06598 | 68.851 | TURN23 |  | 2.1476 | 2.5 | -0.3524 | 1.21498 | 25 |  | 292.5109 | 291 | 295.92 | 71.84051 | 68.9704 | TURN22 | 2.1473 | 2.26 | -0.1127 | 2.87011
25 |  | 176.7509 | 175.79 | 181.73 | 68.39643 | 68.9414 | TURN24 |  | 2.1477 | 2.35 | -0.2023 | -0.5449657 | 25 |  | 290.3634 | 288.8 | 293.77 | 71.66825 | 68.9607 | TURN23 | 2.1475 | 2.2 | -0.0525 | 2.707545
25 |  | 174.603 | 173.59 | 178.49 | 71.90951 | 68.9317 | TURN25 |  | 2.1479 | 2.2 | -0.0521 | 2.977811 | 25 |  | 288.2158 | 286.3 | 291.71 | 70.16732 | 68.951 | TURN24 | 2.1476 | 2.5 | -0.3524 | 1.216316
25 |  | 172.4549 | 171.46 | 176.92 | 69.99849 | 68.922 | TURN26 |  | 2.1481 | 2.13 | 0.0181 | 1.076494 | 25 |  | 286.0681 | 284.11 | 289.59 | 69.93107 | 68.9414 | TURN25 | 2.1477 | 2.19 | -0.0423 | 0.9896664
25 |  | 170.3068 | 169.3 | 175 | 69.19321 | 68.9123 | TURN27 |  | 2.1481 | 2.16 | -0.0119 | 0.280909 | 25 |  | 283.9202 | 281.9 | 287.25 | 70.37038 | 68.9317 | TURN26 | 2.1479 | 2.21 | -0.0621 | 1.438677
25 |  | 168.6272 | 166.7 | 172.38 | 69.25999 | 68.9027 | TURN28 |  | 1.6796 | 2.6 | -0.9204 | 0.3572935 | 25 |  | 281.7721 | 279.57 | 285.32 | 69.02651 | 68.922 | TURN27 | 2.1481 | 2.33 | -0.1819 | 0.1045066
25 |  |  | 130.02 |  |  |  | SPACER (OR3) |  |  |  |  | 0 | 25 |  | 280.0925 | 277.24 | 283.23 | 68.23153 | 68.9123 | TURN28 | 1.6796 | 2.33 | -0.6504 | -0.6807733
|  | Post-cure | [7 empty] | cumulé: | -1.9272 |  |  |  |  | 253.67 |  |  |  | SPACER (OC4) |  |  |  | 0
[15 empty] | Post-cure | [6 empty] | cumulé: | -2.8525
cumulé (positif : bobine trop courte , négatif: bobine trop longue)
cumulé (positif : bobine trop courte , négatif: bobine trop longue)
|  |  | théorique |  |  |  | estimé(1) | cumulé en cours | post-cure | erreur
|  | L bobine: | 1510 |  |  |  | -383.69 |  | 0 | 1510
(1) estimé au départ en fonction de la position des keys pour un mandrin de | [8 empty] | mm
Commentaires opérateurs
Faire DEUX tours du pole avec la fibre S2 33 493 epaisseur 0.17 mm enlever le pole saut de couche faire passer la premiere couche de fibre entre le pole et le cable remettre le pole et tracer le saut de couche jusqu'a la pointe, mettre du Binder pour faire une coupe franche.
La cote des Key a ete mesuree avec la fibre
Cote entre les piges diametre 14 =568.32 mm voir photo
Gap entre les poles 2.15 cote CC et 2.20 cote COC avant curring .
V-taps Numero 1 mis a 208 de l'axe de la pige de 14 mm repère A cote CC.
V-tap Numero 2 mis a 154 mm par rapport au V-tap Numero 1 cote CC.
V-tap Numero 3 mis a 185 mm de la goupille diametre 14 repere B cote COC
V-tap Numero 4 mis a 185 mm de la goupille diametre 14 repere B cote COC | [15 empty] | ATTENTION l'erreur ne doit pas etre superieure a 0.5 mm.
Mise en place de 4 layers jumps epaisseur 0.86 mm apres le premier tour cote CC | [15 empty] | En cas d'erreur superieure a 0.5 mm en référer au responsable
V-taps Numero 5 mis a 185 mm de la goupille diametre 14 repere A cote CC.
V-taps Numero 6 mis a 372mm de la goupille diametre 14 repere A cote CC.
1517.92 est la cote totale de la bobine avec les espaceurs de tete .
1376.7 est la cote de la bobine sans la end shoes CC.
Il reste sur le touret outer 11 m après bobinage de la outer
Isolation des espaceurs avec fibre S2-933 épaisseur 0.25 mm avec overlap au niveau de la tete de 10 mm (vue avec Susana et Jacky ) rouleau de h 45 mm coupe a 25 mm
Binder middle part 33g et 12 gr par tetes
Mesures :
A 1517.92 mm
C 103.49 - 6 = 97.49 mm
D 191.54 - 6 = 185.54 mm
B 172.52-6 = 166.52 mm
Les tetes ont ete remplis avec des demi-lune en fibres mises en place avec du binder et du film thermo, avant la mise en place des coquilles, 2 grd et 1 petit secteur par coté
Une cale en inox a ete mise en place au niveau des 2 sorties de cables, celle de la outer a ete passée au démoulant, mais l'autre non ! Vu avec Jacky
Fibre pour les demi-lune au niveau des tetes, S2 933 en 0,25
Binder sur les sorties de cables
Pas de CC a la fermeture du moule est a la mise sous presse
Mise sous presse le 10.12.14
OR
OR2
OR1
OR3
z
z*
OC1
OC4
z
z*
OC
OC2
OC3
Note on M14: Susana Izquierdo Bermudez: erreur +, cable too vertical
Note on AB14: Susana Izquierdo Bermudez: erreur +, cable too vertical

## Plots_IL
COC SIDE
CC SIDE

## Plots_OL
COC SIDE
CC SIDE

## roxiedataIL_V5
NON- CONNECTION SIDE | [5 empty] | CONNECTION SIDE
|  |  |  | ROXIE | [6 empty] | ROXIE
Block # | Cond.# (2D) |  | Cond.# (3D) | z | Δz |  | Block # | Cond.# (2D) |  | Cond.# (3D) | z | Δz
IR (pole) |  |  |  | 191.643 |  |  | IC (pole) |  |  |  | 218.5669
2 | 22 | 1 | 1 | 193.6182 | 1.9752 |  | 2 | 22 | 1 | 1 | 220.5475 | 1.9806
| 21 | 2 | 2 | 195.5926 | 1.9744 |  |  | 21 | 2 | 2 | 222.5273 | 1.9798
| 20 | 3 | 3 | 197.5603 | 1.9677 |  |  | 19 | 3 | 3 | 224.5063 | 1.979
| 19 | 4 | 4 | 199.5393 | 1.979 |  |  | 18 | 4 | 4 | 226.2862 | 1.7799
| 18 | 5 | 5 | 201.3247 | 1.7854 |  | IC1 |  |  |  | 233.2115 | 6.9253
IR1 |  |  |  | 215.2513 | 13.9266 |  |  | 17 | 5 | 1 | 234.9774 | 1.7659
1.B | 17 | 6 | 1 | 217.2804 | 2.0291 |  | IC2 |  |  |  | 242.8513 | 7.8739
| 16 | 7 | 2 | 219.3098 | 2.0294 |  | 1.B | 16 | 6 | 1 | 244.8809 | 2.0296
| 15 | 8 | 3 | 221.3379 | 2.0281 |  |  | 15 | 7 | 2 | 246.9098 | 2.0289
| 14 | 9 | 4 | 223.3654 | 2.0275 |  |  | 14 | 8 | 3 | 248.9379 | 2.0281
| 13 | 10 | 5 | 225.3922 | 2.0268 |  |  | 13 | 9 | 4 | 250.9654 | 2.0275
| 12 | 11 | 6 | 227.4182 | 2.026 |  |  | 12 | 10 | 5 | 252.9922 | 2.0268
| 11 | 12 | 7 | 229.4182 | 2 |  |  | 11 | 11 | 6 | 254.7473 | 1.7551
IR2 |  |  |  | 276.825 | 47.4068 |  | IC3 |  |  |  | 293.425 | 38.6777
1.A | 10 | 13 | 1 | 278.533 | 1.708 |  | 1.A | 10 | 12 | 1 | 295.8378 | 2.4128
| 9 | 14 | 2 | 280.8008 | 2.2678 |  |  | 9 | 13 | 2 | 297.6508 | 1.813
| 8 | 15 | 3 | 283.0747 | 2.2739 |  |  | 8 | 14 | 3 | 299.7638 | 2.113
| 7 | 16 | 4 | 285.3552 | 2.2805 |  |  | 7 | 15 | 4 | 301.877 | 2.1132
| 6 | 17 | 5 | 287.6424 | 2.2872 |  |  | 6 | 16 | 5 | 303.9903 | 2.1133
| 5 | 18 | 6 | 289.9365 | 2.2941 |  |  | 5 | 17 | 6 | 306.1038 | 2.1135
| 4 | 19 | 7 | 292.2378 | 2.3013 |  |  | 4 | 18 | 7 | 308.2173 | 2.1135
| 3 | 20 | 8 | 294.5463 | 2.3085 |  |  | 3 | 19 | 8 | 310.331 | 2.1137
| 2 | 21 | 9 | 296.8623 | 2.316 |  |  | 2 | 20 | 9 | 312.4448 | 2.1138
| 1 | 22 | 10 | 299.1861 | 2.3238 |  |  | 1 | 21 | 10 | 314.152 | 1.7072
IC4
First conductor to wind
IR
IR1
IR2
IR3
IC
IC1
IC2
IC3
IC4

## roxiedataOL_V5
NON- CONNECTION SIDE | [5 empty] | CONNECTION SIDE
|  |  |  | ROXIE | [6 empty] | ROXIE
Block # | Cond.# (2D) |  | Cond.# (3D) | z | Δz |  | Block # | Cond.# (2D) |  | Cond.# (3D) | z | Δz
OR (pole) |  |  |  | 174.2897 |  |  | OC (pole) |  |  |  | 198.5669
3.B | 50 | 1 | 1 | 176.0618 | 1.7721 |  | 3.B | 50 | 1 | 1 | 200.444 | 1.8771
| 49 | 2 | 2 | 178.0493 | 1.9875 |  |  | 49 | 2 | 2 | 202.4221 | 1.9781
| 48 | 3 | 3 | 180.036 | 1.9867 |  |  | 48 | 3 | 3 | 204.3994 | 1.9773
| 47 | 4 | 4 | 182.0217 | 1.9857 |  |  | 47 | 4 | 4 | 206.1808 | 1.7814
OR1 |  |  |  | 193.2513 | 11.2296 |  | OC1 |  |  |  | 218.5213 | 12.3405
3.A | 46 | 5 | 1 | 195.0034 | 1.7521 |  | 3.A | 46 | 5 | 1 | 220.8602 | 2.3389
| 45 | 6 | 2 | 197.0134 | 2.01 |  |  | 45 | 6 | 2 | 222.868 | 2.0078
| 44 | 7 | 3 | 199.0222 | 2.0088 |  |  | 44 | 7 | 3 | 224.8745 | 2.0065
| 43 | 8 | 4 | 201.0297 | 2.0075 |  |  | 43 | 8 | 4 | 226.8798 | 2.0053
| 42 | 9 | 5 | 203.0361 | 2.0064 |  |  | 42 | 9 | 5 | 228.8839 | 2.0041
| 41 | 10 | 6 | 205.0413 | 2.0052 |  |  | 41 | 10 | 6 | 230.8869 | 2.003
| 40 | 11 | 7 | 207.0453 | 2.004 |  |  | 40 | 11 | 7 | 232.8888 | 2.0019
| 39 | 12 | 8 | 209.0482 | 2.0029 |  |  | 39 | 12 | 8 | 234.6482 | 1.7594
OR2 |  |  |  | 260.5951 | 51.5469 |  | OC2 |  |  |  | 260.1136 | 25.4654
4 | 38 | 13 | 1 | 262.7413 | 2.1462 |  |  | 38 | 13 | 1 | 261.8315 | 1.7179
| 37 | 14 | 2 | 264.8876 | 2.1463 |  | OC3 |  |  |  | 282.1951 | 20.3636
| 36 | 15 | 3 | 267.0341 | 2.1465 |  | 4 | 37 | 14 | 1 | 284.3413 | 2.1462
| 35 | 16 | 4 | 269.108 | 2.0739 |  |  | 36 | 15 | 2 | 286.4876 | 2.1463
| 34 | 17 | 5 | 271.3275 | 2.2195 |  |  | 35 | 16 | 3 | 288.6341 | 2.1465
| 33 | 18 | 6 | 273.4744 | 2.1469 |  |  | 34 | 17 | 4 | 290.7808 | 2.1467
| 32 | 19 | 7 | 275.6215 | 2.1471 |  |  | 33 | 18 | 5 | 292.9275 | 2.1467
| 31 | 20 | 8 | 277.7687 | 2.1472 |  |  | 32 | 19 | 6 | 295.0744 | 2.1469
| 30 | 21 | 9 | 279.916 | 2.1473 |  |  | 31 | 20 | 7 | 297.2215 | 2.1471
| 29 | 22 | 10 | 282.0635 | 2.1475 |  |  | 30 | 21 | 8 | 299.3687 | 2.1472
| 28 | 23 | 11 | 284.2111 | 2.1476 |  |  | 29 | 22 | 9 | 301.516 | 2.1473
| 27 | 24 | 12 | 286.3588 | 2.1477 |  |  | 28 | 23 | 10 | 303.6635 | 2.1475
| 26 | 25 | 13 | 288.5067 | 2.1479 |  |  | 27 | 24 | 11 | 305.8111 | 2.1476
| 25 | 26 | 14 | 290.6548 | 2.1481 |  |  | 26 | 25 | 12 | 307.9588 | 2.1477
| 24 | 27 | 15 | 292.8029 | 2.1481 |  |  | 25 | 26 | 13 | 310.1067 | 2.1479
| 23 | 28 | 16 | 294.4825 | 1.6796 |  |  | 24 | 27 | 14 | 312.2548 | 2.1481
OR3 | [7 empty] | 23 | 28 | 15 | 313.9344 | 1.6796
OC4
First conductor to wind
OR
OR2
OR1
OR3
z
z*
OC1
OC4
z
z*
OC
OC2
OC3

## Comments
Rules of Winding Direction
R. Bossert 11-17-95
1.) If the strands in a cable spiral clockwise as one is moving into the cable (like a right handed screw thread) the cable is designated as "right lay" cable.
2.) If the strands in a cable spiral counterclockwise as one is moving into the cable (like a left handed screw thread) the cable is designated as "left lay" cable.
3.) In all cases, regardless of cable lay and winding direction, if the strands are stable (tightening) as they are entering the end, they are unstable (untightening) as they are exiting. The opposite is also true, that if the strands are unstable as they are entering, they are stable as they are exiting.
4.) In all cases, regardless of cable lay and winding direction, it is preferable to have the strands stable when the cable is exiting the end.
5.) If right lay cable is wound clockwise (when looking down from the top at the convex surface of the coil), the strands are unstable as the cable exits the end.
6.) If right lay cable is wound counterclockwise, the strands are stable as the cable exits the end.
7.) If left lay cable is wound clockwise, the strands are stable as the cable exits the end.
8.) If left lay cable is wound counterclockwise, the strands are unstable as the cable exits the end.
9.) Therefore, if right lay cable is used, the favorable direction to wind a coil is the counterclockwise direction. Conversely, if left lay cable is used, the favorable direction is clockwise.