## CABLE
CABLE ID
CORE
|  |  | MATERIAL | Nb3Sn
NOMINAL CABLE DIMENSIONS
Cable before reaction
Bare width | Bare thickness in | Bare thickness out | Bare mid-thickness | Keystone angle | Insulation thickness | Ins. width | Ins. thickness in | Ins. thickness out | Ins. mid-thickness
mm | mm | mm | mm |  | mm | mm | mm | mm | mm
Cable after reaction | 2.0 % growth in width | 4.5% growth in thickness
Bare width | Bare thickness in | Bare thickness out | Bare mid-thickness | Keystone angle | Insulation thickness | Ins. width | Ins. thickness in | Ins. thickness out | Ins. mid-thickness
mm | mm | mm | mm
REAL CABLE DIMENSIONS
Cable before reaction
Bare width | Bare thickness in | Bare thickness out | Bare mid-thickness | Keystone angle | Insulation thickness | Ins. width | Ins. thickness in | Ins. thickness out | Ins. mid-thickness
mm | mm | mm | mm |  | mm | mm | mm | mm | mm
Cable after reaction | 2.0 % growth in width | 4.5% growth in thickness
Bare width | Bare thickness in | Bare thickness out | Bare mid-thickness | Keystone angle | Insulation thickness | Ins. width | Ins. thickness in | Ins. thickness out | Ins. mid-thickness
mm | mm | mm | mm

## Lower Layer
Coil number: |  | RMC-Fr2-202-Pit-Nb3sn
Theoretical dimensions from drawing/model #
Cable ID: |  | H11EC0177A PIT
TOTAL POLE LENGTH |  | l 74.5 L 373.2 H 43.86
OPERATEUR: |  | PB-MY-FC
Start date: |  | 23.09.2015
End date:
WINDING DIRECTION
|  | COUCHE INTERNE - COTE OPPOSE AUX CONNEXIONS | [6 empty] | COUCHE INTERNE - COTE CONNEXIONS
|  | Distance clé <-> extrémité du mandrin |  |  |  | cote d'encombrement du cable |  |  | Distance clé <-> extrémité du mandrin
cote d'encombrement du cable
tension | ep cable | theorique | mesuré |  |  | theorique | mesuré | erreur | theorique | mesuré |  | theorique | mesuré | erreur
|  | 222.7 | 222.57 | CENTRAL POST |  | - | - | - | 223.884 | 223.72 | CENTRAL POST
25 | 2.2 | 220.37 | 220.27 | TURN 1 |  | 2.33 | 2.3 | 0.03 | 221.553 | 221.37 | TURN 1 | 2.331 | 2.35 | -0.019
25 | 2.2 | 218.04 | 218.18 | TURN 2 |  | 2.33 | 2.09 | 0.24 | 219.222 | 219.21 | TURN 2 | 2.331 | 2.16 | 0.171
|  | 178.04 | 177.59 | SPACER |  | 40 | 40.59 | -0.59 | 179.222 | 178.26 | SPACER | 40 | 40.95 | -0.95
25 | 2.2 | 175.71 | 175.44 | TURN 3 |  | 2.33 | 2.15 | 0.18 | 176.891 | 176.41 | TURN 3 | 2.331 | 1.85 | 0.481
25 | 2.2 | 173.38 | 173.23 | TURN 4 |  | 2.33 | 2.21 | 0.12 | 174.56 | 174.36 | TURN 4 | 2.331 | 2.05 | 0.281
25 | 2.2 | 171.05 | 171.19 | TURN 5 |  | 2.33 | 2.04 | 0.29 | 172.229 | 172.28 | TURN 5 | 2.331 | 2.08 | 0.251
|  | 151.05 | 150.55 | SPACER |  | 20 | 20.64 | -0.64 | 152.229 | 151.68 | SPACER | 20 | 20.6 | -0.6
25 | 2.2 | 148.72 | 148.45 | TURN 6 |  | 2.33 | 2.1 | 0.23 | 149.899 | 149.61 | TURN 6 | 2.33 | 2.07 | 0.26
20 | 2.2 | 146.39 | 146.34 | TURN 7 |  | 2.33 | 2.11 | 0.22 | 147.568 | 147.56 | TURN 7 | 2.331 | 2.05 | 0.281
20 | 2.2 | 144.06 | 144.26 | TURN 8 |  | 2.33 | 2.08 | 0.25 | 145.237 | 145.37 | TURN 8 | 2.331 | 2.19 | 0.141
20 | 2.2 | 141.73 | 142.1 | TURN 9 |  | 2.33 | 2.16 | 0.17 | 142.907 | 142.94 | TURN 9 | 2.33 | 2.43 | -0.1
20 | 2.2 | 139.4 | 139.9 | TURN 10 |  | 2.33 | 2.2 | 0.13 | 140.576 | 140.69 | TURN 10 | 2.331 | 2.25 | 0.081
20 | 2.2 | 137.07 | 137.57 | TURN 11 |  | 2.33 | 2.33 | 0 | 138.246 | 138.94 | TURN 11 | 2.33 | 1.75 | 0.58
20 | 2.2 | 134.74 | 134.75 | TURN 12 |  | 2.33 | 2.82 | -0.49 | 135.916 | 136.69 | TURN 12 | 2.33 | 2.25 | 0.08
20 | 2.2 | 132.41 | 133.1 | TURN 13 |  | 2.33 | 1.65 | 0.68 | 133.585 | 134.2 | TURN 13 | 2.331 | 2.49 | -0.159
20 | 2.2 | 130.08 | 130.7 | TURN 14 |  | 2.33 | 2.4 | -0.07 | 131.255 | 132 | TURN 14 | 2.33 | 2.2 | 0.13
20 | 2.2 | 127.75 | 128.71 | TURN 15 |  | 2.33 | 1.99 | 0.34 | 128.925 | 129.77 | TURN 15 | 2.33 | 2.23 | 0.1
20 | 2.2 | 125.42 | 126.52 | TURN 16 |  | 2.33 | 2.19 | 0.14 | 126.594 | 127.47 | TURN 16 | 2.331 | 2.3 | 0.031
20 | 2.2 | 123.09 | 124.33 | TURN 17 |  | 2.33 | 2.19 | 0.14 | 124.264 | 125.22 | TURN 17 | 2.33 | 2.25 | 0.08
20 | 2.2 | 120.76 | 122.2 | TURN 18 |  | 2.33 | 2.13 | 0.2 | 121.934 | 123.16 | TURN 18 | 2.33 | 2.06 | 0.27
20 | 2.2 | 118.43 | 120.02 | TURN 19 |  | 2.33 | 2.18 | 0.15 | 119.603 | 121.06 | TURN 19 | 2.331 | 2.1 | 0.231
20 | 2.2 | 116.1 | 117.81 | TURN 20 |  | 2.33 | 2.21 | 0.12 | 117.273 | 118.88 | TURN 20 | 2.33 | 2.18 | 0.15
20 | 2.2 | 113.77 | 115.71 | TURN 21 |  | 2.33 | 2.1 | 0.23 | 114.943 | 116.67 | TURN 21 | 2.33 | 2.21 | 0.12
20 | 2.2 | 111.44 | 113.37 | TURN 22 |  | 2.33 | 2.34 | -0.01 | 112.613 | 114.46 | TURN 22 | 2.33 | 2.21 | 0.12
20 | 2.2 | 109.11 | 111.16 | TURN 23 |  | 2.33 | 2.21 | 0.12 | 110.283 | 112.17 | TURN 23 | 2.33 | 2.29 | 0.04
20 | 2.2 | 106.78 | 109.1 | TURN 24 |  | 2.33 | 2.06 | 0.27 | 107.952 | 109.94 | TURN 24 | 2.331 | 2.23 | 0.101
20 | 2.2 | 104.45 | 106.5 | TURN 25 |  | 2.33 | 2.6 | -0.27 | 105.622 | 107.98 | TURN 25 | 2.33 | 1.96 | 0.37
20 | 2.2 | 102.12 | 104.4 | TURN 26 |  | 2.33 | 2.1 | 0.23 | 103.292 | 105.65 | TURN 26 | 2.33 | 2.33 | 0
20 | 2.2 | 99.79 | 102.19 | TURN 27 |  | 2.33 | 2.21 | 0.12 | 100.962 | 103.17 | TURN 27 | 2.33 | 2.48 | -0.15
20 | 2.2 | 97.46 | 99.99 | TURN 28 |  | 2.33 | 2.2 | 0.13 | 98.632 | 101.06 | TURN 28 | 2.33 | 2.11 | 0.22
20 | 2.2 | 95.13 | 97.75 | TURN 29 |  | 2.33 | 2.24 | 0.09 | 96.302 | 98.67 | TURN 29 | 2.33 | 2.39 | -0.06
20 | 2.2 | 92.8 | 95.7 | TURN 30 |  | 2.33 | 2.05 | 0.28 | 93.971 | 96.68 | TURN 30 | 2.331 | 1.99 | 0.341
20 | 2.2 | 90.47 | 93.33 | TURN 31 |  | 2.33 | 2.37 | -0.04 | 91.641 | 94.26 | TURN 31 | 2.33 | 2.42 | -0.09
20 | 2.2 | 88.14 | 91.05 | TURN 32 |  | 2.33 | 2.28 | 0.05 | 89.311 | 92.12 | TURN 32 | 2.33 | 2.14 | 0.19
20 | 2.2 | 85.81 | 88.78 | TURN 33 |  | 2.33 | 2.27 | 0.06 | 86.981 | 90.05 | TURN 33 | 2.33 | 2.07 | 0.26
|  | 83.48 | 86.66 | TURN 34 |  | 2.33 | 2.12 | 0.21 | 84.651 | 87.6 | TURN 34 | 2.33 | 2.45 | -0.12
|  | 81.15 | 84.47 | TURN 35 |  | 2.33 | 2.19 | 0.14 | 82.321 | 85.49 | TURN 35 | 2.33 | 2.11 | 0.22
|  |  |  | SPACER | [6 empty] | SPACER
|  | Post-cure |  |  |  |  | cumulé: | 3.45 | Post-cure |  |  |  | cumulé: | 3.333
cumulé (positif : bobine trop courte , négatif: bobine trop longue)
cumulé (positif : bobine trop courte , négatif: bobine trop longue)
|  |  | théorique | estimé(1) | cumulé en cours | post-cure | erreur
|  | L bobine: |  | 0 |  | 0 | 0
(1) estimé au départ en fonction de la position des keys pour un mandrin de | [5 empty] | mm
Commentaires opérateurs |  | BOBINEUSE 2 (11T DIPOLE) | [12 empty] | ATTENTION l'erreur ne doit pas etre superieure a 0.5 mm.
Lundi21 et Mardi 22 Sept preparation pour bobinage: Nettoyer moule, re-tarrauder filletage,re-spooler cable,modifier bobineuse 11TD,sortir controler preparer nettoyer pieces avec plasma coating,ect... | [14 empty] | En cas d'erreur superieure a 0.5 mm en référer au responsable
Tout les VT ont ete mis avant la mise en place du cable dans la rainure du (SC) du central poste (PB-MY)
Penser à mettre les VTAPS 1-2-3-4 de la couche OUTER au début du bobinage de la couche INNER.
PB a usiner (dans la hauteur) la plaquette qui tient le cable dans la rainure du saut de couche du CP (voir photos)
Repasser alesoir et taraud dans tout les trous du moule de reaction, CP, end spacers
Le plasma coating a recouvert les reperes des espaceurs, ils ont ete controler sur un plan ech 1 par MY et Etienne (plan fournit par N.Perret)
Demarrage bobinage Mercredi 23 Sept en fin de matinee PB-MY FC part time (nous avons perdu du temps cause pb fichiers avec tableaux mesures )
Le 1er et 2eme espaceur mis en place a ete cale avec un double goupillage pour l'empecher de reculer,a la demande de Juan (voir photos)
Troisieme espaceur également calé avec goupille de 4 mm pour centrage et cale de 3 mm, ainsi que le 4eme
PB prenait les cotes a l'axe du cable,au centre de la deformationde celui ci, a partir du tour 12 il les prend en bas du cable, au niveau de la plaque inf du moule
A partir du tour 14 nous avons prevenu Juan a propos des cotes (la bobine sera trop courte semble t'il ??) il nous a dit de continuer
Bobinage termine le 24.09.15 a 16h30 Pas de court circuit
Dans le tableau on est en valeur positive 3.33 cote CC et 3.45 cote COC
Prise de la cote après mise en place des poucheurs coté CC 84.62 mm et coté COC 83.75 mm. (écart avec le tableau)
Cote de largeur cavité coté CC 228.38 mm, au milieu 228.33 mm, et coté COC 228.32 mm. [voir photos]
Cote de dépassement de l'espaceur de tete par rapport à la plaque, coté COC 2.55 mm et coté CC 3.06 mm.
Apres mise en place et serrage des regles laterales du moule la Longueur de la bobine et de 650 97 mm (couche inner )
Pas de cour circuit a la fin du bobinage.
Fibre autour du CP S2 33 636 epaisseur 0,12 une bande de largeur 60 mm decoupee dans le rouleau de 200 mm ( car la fibre du rouleau de largeur 45 mm etait trop courte elle se retracte lorsque l'on met le cable en place dans la rainure du CP)
Fibre autour des espaceurs S2 33 636 epaisseur 0,12 largeur 45 mm (rouleau de 45 mm ) une seule couche
Fibre pour wrapper le cable dans la zone du saut de couche S2 33 636 epaisseur 0,15 rouleau de 20 mm

## Comments
Rules of Winding Direction
R. Bossert 11-17-95
1.) If the strands in a cable spiral clockwise as one is moving into the cable (like a right handed screw thread) the cable is designated as "right lay" cable.
2.) If the strands in a cable spiral counterclockwise as one is moving into the cable (like a left handed screw thread) the cable is designated as "left lay" cable.
3.) In all cases, regardless of cable lay and winding direction, if the strands are stable (tightening) as they are entering the end, they are unstable (untightening) as they are exiting. The opposite is also true, that if the strands are unstable as they are entering, they are stable as they are exiting.
4.) In all cases, regardless of cable lay and winding direction, it is preferable to have the strands stable when the cable is exiting the end.
5.) If right lay cable is wound clockwise (when looking down from the top at the convex surface of the coil), the strands are unstable as the cable exits the end.
6.) If right lay cable is wound counterclockwise, the strands are stable as the cable exits the end.
7.) If left lay cable is wound clockwise, the strands are stable as the cable exits the end.
8.) If left lay cable is wound counterclockwise, the strands are unstable as the cable exits the end.
9.) Therefore, if right lay cable is used, the favorable direction to wind a coil is the counterclockwise direction. Conversely, if left lay cable is used, the favorable direction is clockwise.