## Upper Layer
Coil number: |  | RMC QXF 2 # 201
Cable ID: |  | H18EC0187A Nb3Sn PIT
TOTAL POLE LENGTH |  |  | L 373.23 | largeur 76.2 | H 38.27
OPERATEUR: |  | PB MY
Start date: |  | 2015-04-21
End date: |  | 2015-04-24
WINDING DIRECTION
|  | COUCHE INTERNE - COTE OPPOSE AUX CONNEXIONS | [6 empty] | COUCHE INTERNE - COTE CONNEXIONS
|  | Distance clé <-> extrémité du mandrin |  |  |  | cote d'encombrement du cable |  |  | Distance clé <-> extrémité du mandrin
cote d'encombrement du cable
tension | ep cable | theorique | mesuré |  |  | theorique | mesuré | erreur | theorique | mesuré |  | theorique | mesuré | erreur
| 1.89 | 222.65 | 222.67 | CENTRAL POST |  | - | - | - | 223.6 | 224.14 | CENTRAL POST
25 Kg | 1.89 | 220.76 | 220.88 | TURN 1 |  | 1.89 | 1.79 | 0.1 | 221.71 | 222.19 | TURN 1 | 1.89 | 1.95 | -0.06
25 Kg | 1.95 | 218.87 | 218.93 | TURN 2 |  | 1.89 | 1.95 | -0.06 | 219.82 | 219.87 | TURN 2 | 1.89 | 2.32 | -0.43
20 Kg | 1.95 | 216.98 | 217.18 | TURN 3 |  | 1.89 | 1.75 | 0.14 | 217.93 | 218.21 | TURN 3 | 1.89 | 1.66 | 0.23
20 Kg | 1.95 | 177 | 177.48 | SPACER |  | 39.98 | 41.97 | -1.99 | 177.93 | 177.55 | SPACER | 40 | 41.96 | -1.96
20 Kg | 1.95 | 175.11 | 175.21 | TURN 4 |  | 1.89 | -2.27 | 4.16 | 176.04 | 176.25 | TURN 4 | 1.89 | -1.3 | 3.19
20 Kg | 1.95 | 173.22 | 172.93 | TURN 5 |  | 1.89 | 4.55 | -2.66 | 174.15 | 174.42 | TURN 5 | 1.89 | 3.13 | -1.24
20 Kg | 1.95 | 171.33 | 171.32 | TURN 6 |  | 1.89 | 1.61 | 0.28 | 172.26 | 172.43 | TURN 6 | 1.89 | 1.99 | -0.1
20 Kg | 1.95 | 169.44 | 169.64 | TURN 7 |  | 1.89 | 1.68 | 0.21 | 170.37 | 170.6 | TURN 7 | 1.89 | 1.83 | 0.06
20 Kg | 1.95 | 149.4 | 149.93 | SPACER |  | 20.04 | 21.98 | -1.94 | 150.37 | 150.03 | SPACER | 20 | 21.94 | -1.94
20 Kg | 1.95 | 147.51 | 147.66 | TURN 8 |  | 1.89 | -2.27 | 4.16 | 148.48 | 148.66 | TURN 8 | 1.89 | -1.37 | 3.26
20 Kg | 1.95 | 145.62 | 145.58 | TURN 9 |  | 1.89 | 4.35 | -2.46 | 146.59 | 146.54 | TURN 9 | 1.89 | 3.49 | -1.6
20 Kg | 1.95 | 143.73 | 143.44 | TURN 10 |  | 1.89 | 2.14 | -0.25 | 144.7 | 144.69 | TURN 10 | 1.89 | 1.85 | 0.04
20 Kg | 1.95 | 141.84 | 141.49 | TURN 11 |  | 1.89 | 1.95 | -0.06 | 142.81 | 142.43 | TURN 11 | 1.89 | 2.26 | -0.37
20 Kg | 1.95 | 139.95 | 139.34 | TURN 12 |  | 1.89 | 2.15 | -0.26 | 140.92 | 140.46 | TURN 12 | 1.89 | 1.97 | -0.08
20 Kg | 1.95 | 138.06 | 136.69 | TURN 13 |  | 1.89 | 2.65 | -0.76 | 139.03 | 138.43 | TURN 13 | 1.89 | 2.03 | -0.14
20 Kg | 1.95 | 136.17 | 135.07 | TURN 14 |  | 1.89 | 1.62 | 0.27 | 137.14 | 136.34 | TURN 14 | 1.89 | 2.09 | -0.2
20 Kg | 1.95 | 134.28 | 133 | TURN 15 |  | 1.89 | 2.07 | -0.18 | 135.25 | 134.2 | TURN 15 | 1.89 | 2.14 | -0.25
20 Kg | 1.95 | 132.39 | 130.94 | TURN 16 |  | 1.89 | 2.06 | -0.17 | 133.36 | 131.85 | TURN 16 | 1.89 | 2.35 | -0.46
20 Kg | 1.95 | 130.5 | 128.88 | TURN 17 |  | 1.89 | 2.06 | -0.17 | 131.47 | 130.02 | TURN 17 | 1.89 | 1.83 | 0.06
20 Kg | 1.95 | 128.61 | 126.72 | TURN 18 |  | 1.89 | 2.16 | -0.27 | 129.58 | 127.88 | TURN 18 | 1.89 | 2.14 | -0.25
20 Kg | 1.95 | 126.72 | 124.63 | TURN 19 |  | 1.89 | 2.09 | -0.2 | 127.69 | 125.43 | TURN 19 | 1.89 | 2.45 | -0.56
20 Kg | 1.95 | 124.83 | 122.52 | TURN 20 |  | 1.89 | 2.11 | -0.22 | 125.8 | 123.17 | TURN 20 | 1.89 | 2.26 | -0.37
20 Kg | 1.95 | 122.94 | 120.29 | TURN 21 |  | 1.89 | 2.23 | -0.34 | 123.91 | 120.92 | TURN 21 | 1.89 | 2.25 | -0.36 | Ecart inferieur au micron
20 Kg | 1.95 | 121.05 | 118.25 | TURN 22 |  | 1.89 | 2.04 | -0.15 | 122.02 | 118.94 | TURN 22 | 1.89 | 1.98 | -0.09
20 Kg | 1.95 | 119.16 | 116.05 | TURN 23 |  | 1.89 | 2.2 | -0.31 | 120.13 | 116.83 | TURN 23 | 1.89 | 2.11 | -0.22
20 Kg | 1.95 | 117.27 | 114.06 | TURN 24 |  | 1.89 | 1.99 | -0.1 | 118.24 | 114.57 | TURN 24 | 1.89 | 2.26 | -0.37
20 Kg | 1.95 | 115.38 | 111.91 | TURN 25 |  | 1.89 | 2.15 | -0.26 | 116.35 | 112.46 | TURN 25 | 1.89 | 2.11 | -0.22
20 Kg | 1.95 | 113.49 | 109.95 | TURN 26 |  | 1.89 | 1.96 | -0.07 | 114.46 | 110.34 | TURN 26 | 1.89 | 2.12 | -0.23
20 Kg | 1.95 | 111.6 | 107.77 | TURN 27 |  | 1.89 | 2.18 | -0.29 | 112.57 | 108.13 | TURN 27 | 1.89 | 2.21 | -0.32
20 Kg | 1.95 | 109.71 | 105.77 | TURN 28 |  | 1.89 | 2 | -0.11 | 110.68 | 106.04 | TURN 28 | 1.89 | 2.09 | -0.2
20 Kg | 1.95 | 107.82 | 103.46 | TURN 29 |  | 1.89 | 2.31 | -0.42 | 108.79 | 103.87 | TURN 29 | 1.89 | 2.17 | -0.28
20 Kg | 1.95 | 105.93 | 101.65 | TURN 30 |  | 1.89 | 1.81 | 0.08 | 106.9 | 101.68 | TURN 30 | 1.89 | 2.19 | -0.3
20 Kg | 1.95 | 104.04 | 99.42 | TURN 31 |  | 1.89 | 2.23 | -0.34 | 105.01 | 99.64 | TURN 31 | 1.89 | 2.04 | -0.15
20 Kg | 1.95 | 102.15 | 97.36 | TURN 32 |  | 1.89 | 2.06 | -0.17 | 103.12 | 97.47 | TURN 32 | 1.89 | 2.17 | -0.28
20 Kg | 1.95 | 100.26 | 95.23 | TURN 33 |  | 1.89 | 2.13 | -0.24 | 101.23 | 95.34 | TURN 33 | 1.89 | 2.13 | -0.24
20 Kg | 1.95 | 98.37 | 93.28 | TURN 34 |  | 1.89 | 1.95 | -0.06 | 99.34 | 93.22 | TURN 34 | 1.89 | 2.12 | -0.23
20 Kg | 1.95 | 96.48 | 91.17 | TURN 35 |  | 1.89 | 2.11 | -0.22 | 97.45 | 91.28 | TURN 35 | 1.89 | 1.94 | -0.05
20 Kg | 1.95 | 94.59 | 89.03 | TURN 36 |  | 1.89 | 2.14 | -0.25 | 95.56 | 89.04 | TURN 36 | 1.89 | 2.24 | -0.35
20 Kg | 1.95 | 92.7 | 87.12 | TURN 37 |  | 1.89 | 1.91 | -0.02 | 93.67 | 87.01 | TURN 37 | 1.89 | 2.03 | -0.14
20 Kg | 1.95 | 90.81 | 85.39 | TURN 38 |  | 1.89 | 1.73 | 0.16 | 91.78 | 84.92 | TURN 38 | 1.89 | 2.09 | -0.2
20 Kg | 1.95 | 88.92 | 83.22 | TURN 39 |  | 1.89 | 2.17 | -0.28 | 89.89 | 83.01 | TURN 39 | 1.89 | 1.91 | -0.02
20 Kg | 1.95 | 87.03 | 81.29 | TURN 40 |  | 1.89 | 1.93 | -0.04 | 88 | 80.8 | TURN 40 | 1.89 | 2.21 | -0.32
|  | 85.14 | 79.57 | TURN 41 |  | 1.89 | 1.72 | 0.17 | 86.11 | 79.4 | TURN 41 | 1.89 | 1.4 | 0.49
|  |  |  | SPACER |  | 85.14 |  |  |  |  | SPACER
|  | Post-cure |  |  |  |  | cumulé: | -5.59 | Post-cure |  |  |  | cumulé: | -7.42
|  |  |  | coc | [6 empty] | cc
cumulé (positif : bobine trop courte , négatif: bobine trop longue)
cumulé (positif : bobine trop courte , négatif: bobine trop longue)
|  |  | théorique | estimé(1) | cumulé en cours | post-cure | erreur
|  | L bobine: |  | 0 |  | 0 | 0
(1) estimé au départ en fonction de la position des keys pour un mandrin de | [5 empty] | mm
Commentaires opérateurs | [9 empty] | ATTENTION l'erreur ne doit pas etre superieure a 0.5 mm.
Reprise de la plaquette de maintien du cable au saut de couche (voir detail dans le classeur) | [9 empty] | En cas d'erreur superieure a 0.5 mm en référer au responsable
Isolation du pole avec fibre S2 33 636 epaisseur 0.12 mm rouleau de 45 mm racord oppose au saut de couche sans overlap
Renforcement de l° isolation du cable avec fibre S2 33 636 epaisseur 0.15 mm rouleau de 20 mm sans overlap du depart du saut de couche et un peut plus loin a la sortie du pole.
Mise en place de la fibre S2 33 636 epaisseur 0.12 mm rouleau de 45 mm contre la plaquette de maintien du cable sur la meme longueur a peut pres.
Fibre autour des espaceurs S2 33 636 epaisseur 0.12 mm rouleau de 45 mm bande coupe a 25 mm de haut.
Releve de cotes sans pression des deux cotes COC 81.15 et CC 81.37 Releve de cotes avec pression des deux cotes COC 79.7 et CC 79.4.
Longueur de la bobine sans les SADDLES 660.7 mm
Longueur de cable restant a la fin du bobinage de la couche 1.20 m apres le clampage de celui-ci.
Reprise des cotes de positionnement du cable serre a la cote theorique en largeur cote CC et COC avec une equerre a chapeau en appuie sur l° outillage.
les mesures indiquees dans le tableau sont celles prise a la fin du bobinage avec une pression pour venir a la cote theorique de largeur (cote mesure en largeur de la cavite du moule)
il existe un tableau avec les meures prise pendant le bobinage en fichier joint .
METTRE LES VT AVANT DE METTRE LE CABLE DANS LE SAUT DE COUCHE

## Comments
Rules of Winding Direction
R. Bossert 11-17-95
1.) If the strands in a cable spiral clockwise as one is moving into the cable (like a right handed screw thread) the cable is designated as "right lay" cable.
2.) If the strands in a cable spiral counterclockwise as one is moving into the cable (like a left handed screw thread) the cable is designated as "left lay" cable.
3.) In all cases, regardless of cable lay and winding direction, if the strands are stable (tightening) as they are entering the end, they are unstable (untightening) as they are exiting. The opposite is also true, that if the strands are unstable as they are entering, they are stable as they are exiting.
4.) In all cases, regardless of cable lay and winding direction, it is preferable to have the strands stable when the cable is exiting the end.
5.) If right lay cable is wound clockwise (when looking down from the top at the convex surface of the coil), the strands are unstable as the cable exits the end.
6.) If right lay cable is wound counterclockwise, the strands are stable as the cable exits the end.
7.) If left lay cable is wound clockwise, the strands are stable as the cable exits the end.
8.) If left lay cable is wound counterclockwise, the strands are unstable as the cable exits the end.
9.) Therefore, if right lay cable is used, the favorable direction to wind a coil is the counterclockwise direction. Conversely, if left lay cable is used, the favorable direction is clockwise.