## Couche interne
MQXF control dimensional pendant la fabrication des bobines
Rev.2 - 06/11/2014 - E. Cavanna
Rev.1: ajouté colonne D en papier 2 | [5 empty] | Instructions pour le cotes B, C, D, E: - introduire les diametres des goupilles dedans C9 et C10 - introduire les goupilles dedans les trous des espaceurs et du pôle - mesurer la distance entre les cotés esternes des goupilles (voir la figure) - introduire la cote mesurée dedans la colonne "Cote mesurée avec les goupilles" - le file excel va calculer la cote entre les centres des trous
Rev.2: changés dimensions de reference; ajouté l'utilisation des goupilles; traduction en Français
Numero d'identification de la bobine |  | 103
Diametre de la goupille sur les espaceurs [mm] |  |  |  | 3 | le diametre 3 a été utilisé pour la mesure
Diametre de la goupille sur le pôle [mm] |  |  |  | 9
Couche interne
Dimension | Nominal | Apres bobinage (avant montage outillage curing) |  | Apres bobinage (outillage curing monté - apres demontage des cales entre le pôles) |  | Apres curing couche interne |  | Apres curing couche esterne (apres demontage du mandrin) |  | Apres reaction
A | 1510 (avec splice blocks) 1370 (sans splice blocks) | 1375.77 |  | 1375.66 |  | 1376.68 |  | 1377.87
|  | Cote mesurée avec les goupilles | Cote entre les centres des trous (calculée par le file excel) | Cote mesurée avec les goupilles | Cote entre les centres des trous (calculée par le file excel) | Cote mesurée avec les goupilles | Cote entre les centres des trous (calculée par le file excel) | Cote mesurée avec les goupilles | Cote entre les centres des trous (calculée par le file excel) | Cote mesurée avec les goupilles | Cote entre les centres des trous (calculée par le file excel)
B | 280.865 | 288.22 | 282.22 | 288 | 282 | 288.76 | 282.76 | 288.7 | 282.7 |  | -6
C | 286.037 | 292.08 | 286.08 | 292.08 | 286.08 | 292.77 | 286.77 | 292.73 | 286.73 |  | -6
D | 351.609 | 357.74 | 351.74 | 357.77 | 351.77 | 358.45 | 352.45 | 359.55 | 353.55 |  | -6
E | 334.582 | 341.59 | 335.59 | 341.67 | 335.67 | 343.15 | 337.15 | 343.7 | 337.7 |  | -6
Pole gap coté CC | 2.25 | 2.25 |  |  |  | 2.3 |  | 1.88 |  |  |  | NOTE: dimensions H, D, E may not be taken after curing of outer layer and after heat treatment. Other dimensions can be taken from the inside of the coil.
Pole gap coté COC | 2.25 | 2.25 |  |  |  | 2.2 |  | 1.45
Pole gap total | 4.5 | 4.5 |  | 0 |  | 4.5 |  | 3.33 |  | 0
|  | Date: 24/11/2014 |  | Date: 25/11/2014 |  | Date: 26/11/2014 |  | Date: 12/12/2014 |  | Date:
|  | Nom: A. Pasqualino |  | Nom: A. Pasqualino |  | Nom: A. Pasqualino |  | Nom: A. Pasqualino |  | Nom:

## Couche esterne
MQXF control dimensional pendant la fabrication des bobines
Rev.2 - 06/11/2014 - E. Cavanna
Rev.1: ajouté colonne D en papier 2 | [5 empty] | Instructions pour le cotes B, C, D: - introduire les diametres des goupilles dedans C9 et C10 - introduire les goupilles dedans les trous des espaceurs et du pôle - mesurer la distance entre les cotés esternes des goupilles (voir la figure) - introduire la cote mesurée dedans la colonne "Cote mesurée avec les goupilles" - le file excel va calculer la cote entre les centres des trous
Rev.2: changés dimensions de reference; ajouté l'utilisation des goupilles; traduction en Français
Numero d'identification de la bobine
Diametre de la goupille sur les espaceurs [mm] |  |  |  | 3
Diametre de la goupille sur le pôle [mm] |  |  |  | 9
Couche esterne
Dimension | Nominal | Apres bobinage (outillage curing monté) |  | Apres curing couche esterne (avant demontage du mandrin) |  | Apres demontage du mandrin |  | Avant reaction (bobine dedans l'outillade de reaction) |  | Apres reaction
A | 1510 (avec splice blocks) 1370 (sans splice blocks) | 1517.92 |  | 1519.28 |  | 1378.81 |  | 1379.87 |  | 1519
|  | Cote mesurée avec les goupilles | Cote entre les centres des trous (calculée par le file excel) | Cote mesurée avec les goupilles | Cote entre les centres des trous (calculée par le file excel) | Cote mesurée avec les goupilles | Cote entre les centres des trous (calculée par le file excel) | Cote mesurée avec les goupilles | Cote entre les centres des trous (calculée par le file excel) | Cote mesurée avec les goupilles | Cote entre les centres des trous (calculée par le file excel)
B | 110.865 | 172.52 | 166.52 | 174.42 | 168.42 | 173.82 | 167.82 | 174.56 | 168.56 | 174.38 | 168.38
C | 116.037 | 103.49 | 97.49 | 104.32 | 98.32 | 104.4 | 98.4 | 104.98 | 98.98 | 105.04 | 99.04
D | 181.609 | 191.54 | 185.54 | 193.09 | 187.09 | 193.52 | 187.52 | 194.15 | 188.15 | 194.03 | 188.03
Pole gap coté CC |  | 2.15 |  | 2 |  | 1.75 |  | 1.67 |  | 1.47
Pole gap coté COC |  | 2.2 |  | 2 |  | 1.75 |  | 1.44 |  | 1.17
Pole gap total |  | 4.35 |  | 4 |  | 3.5 |  | 3.11 |  | 2.64
|  | Date: 11/12/2014 |  | Date: 12/12/2014 |  | Date: 12/12/2014 |  | Date: 18/12/2014 |  | Date: 24/02/2015
|  | Nom: A. Pasqualino |  | Nom: A. Pasqualino |  | Nom: A. Pasqualino |  | Nom: A.Pasqualino |  | Nom: A. Pasqualino