## Inner Layer
Coil number: |  | SMC11T-4
Cable ID: |  | H12EC0173A Nb3Sn PIT
TOTAL POLE LENGTH |  |  | L 231.9 | largeur 78.95 | H 30.65
OPERATEUR: |  | FC / PB
Start date: |  | 26.01.15
End date: |  | 29.01.15
WINDING DIRECTION
|  | COUCHE INTERNE - COTE OPPOSE AUX CONNEXIONS | [6 empty] | COUCHE INTERNE - COTE CONNEXIONS
|  | Distance clé <-> extrémité du mandrin |  |  |  | cote d'encombrement du cable |  |  | Distance clé <-> extrémité du mandrin
cote d'encombrement du cable
tension | ep cable | theorique | mesuré |  |  | theorique | mesuré | erreur | theorique | mesuré |  | theorique | mesuré | erreur
15 kg | 1.61 | 135.445 | 135.36 | CENTRAL POST |  | - | - | - | 132.545 | 132.47 | CENTRAL POST
15 kg | 1.61 | 133.835 | 133.51 | TURN 1 |  | 1.61 | 1.85 | -0.24 | 130.935 | 130.51 | TURN 1 | 1.61 | 1.96 | -0.35
15 kg | 1.61 | 132.225 | 131.91 | TURN 2 |  | 1.61 | 1.6 | 0.01 | 129.325 | 128.91 | TURN 2 | 1.61 | 1.6 | 0.01
15 kg | 1.61 | 130.615 | 130.13 | TURN 3 |  | 1.61 | 1.78 | -0.17 | 127.715 | 127.1 | TURN 3 | 1.61 | 1.81 | -0.2
15 kg | 1.61 | 129.005 | 128.5 | TURN 4 |  | 1.61 | 1.63 | -0.02 | 126.105 | 125.38 | TURN 4 | 1.61 | 1.72 | -0.11
15 kg | 1.61 | 101.085 | 100.62 | SPACER |  | 27.92 | 27.88 | 0.04 | 97.787 | 97.19 | SPACER | 28.318 | 28.19 | 0.128
15 kg | 1.61 | 99.475 | 99.14 | TURN 5 |  | 1.61 | 1.48 | 0.13 | 96.177 | 94.94 | TURN 5 | 1.61 | 2.25 | -0.64
15 kg | 1.61 | 97.865 | 97.39 | TURN 6 |  | 1.61 | 1.75 | -0.14 | 94.567 | 93.8 | TURN 6 | 1.61 | 1.14 | 0.47
15 kg | 1.61 | 96.255 | 95.76 | TURN 7 |  | 1.61 | 1.63 | -0.02 | 92.957 | 92.19 | TURN 7 | 1.61 | 1.61 | 0
15 kg | 1.61 | 94.645 | 94.14 | TURN 8 |  | 1.61 | 1.62 | -0.01 | 91.347 | 90.6 | TURN 8 | 1.61 | 1.59 | 0.02
15 kg | 1.61 | 82.645 | 82.33 | SPACER |  | 12 | 11.81 | 0.19 | 79.346 | 78.45 | SPACER | 12.001 | 12.15 | -0.149
15 kg | 1.61 | 81.035 | 80.69 | TURN 9 |  | 1.61 | 1.64 | -0.03 | 77.736 | 77.23 | TURN 9 | 1.61 | 1.22 | 0.39
15 kg | 1.61 | 79.425 | 79.19 | TURN 10 |  | 1.61 | 1.5 | 0.11 | 76.126 | 75.61 | TURN 10 | 1.61 | 1.62 | -0.01
15 kg | 1.61 | 77.815 | 77.34 | TURN 11 |  | 1.61 | 1.85 | -0.24 | 74.516 | 73.93 | TURN 11 | 1.61 | 1.68 | -0.07
15 kg | 1.61 | 76.205 | 75.95 | TURN 12 |  | 1.61 | 1.39 | 0.22 | 72.906 | 72.27 | TURN 12 | 1.61 | 1.66 | -0.05
15 kg | 1.61 | 74.595 | 74.05 | TURN 13 |  | 1.61 | 1.9 | -0.29 | 71.296 | 70.76 | TURN 13 | 1.61 | 1.51 | 0.1
15 kg | 1.61 | 72.985 | 72.63 | TURN 14 |  | 1.61 | 1.42 | 0.19 | 69.686 | 69.06 | TURN 14 | 1.61 | 1.7 | -0.09
15 kg | 1.61 | 71.375 | 70.9 | TURN 15 |  | 1.61 | 1.73 | -0.12 | 68.076 | 67.37 | TURN 15 | 1.61 | 1.69 | -0.08
15 kg | 1.61 | 69.765 | 69.3 | TURN 16 |  | 1.61 | 1.6 | 0.01 | 66.466 | 65.75 | TURN 16 | 1.61 | 1.62 | -0.01
15 kg | 1.61 | 68.155 | 67.72 | TURN 17 |  | 1.61 | 1.58 | 0.03 | 64.856 | 64.18 | TURN 17 | 1.61 | 1.57 | 0.04
15 kg | 1.61 | 66.545 | 66.09 | TURN 18 |  | 1.61 | 1.63 | -0.02 | 63.246 | 62.24 | TURN 18 | 1.61 | 1.94 | -0.33
15 kg | 1.61 | 64.935 | 64.49 | TURN 19 |  | 1.61 | 1.6 | 0.01 | 61.636 | 60.7 | TURN 19 | 1.61 | 1.54 | 0.07
15 kg | 1.61 | 63.325 | 62.82 | TURN 20 |  | 1.61 | 1.67 | -0.06 | 60.026 | 59.13 | TURN 20 | 1.61 | 1.57 | 0.04
15 kg | 1.61 | 61.715 | 61.21 | TURN 21 |  | 1.61 | 1.61 | 0 | 58.416 | 57.37 | TURN 21 | 1.61 | 1.76 | -0.15
15 kg | 1.61 | 60.105 | 59.43 | TURN 22 |  | 1.61 | 1.78 | -0.17 | 56.806 | 55.83 | TURN 22 | 1.61 | 1.54 | 0.07
15 kg | 1.61 | 58.495 | 57.86 | TURN 23 |  | 1.61 | 1.57 | 0.04 | 55.196 | 54.12 | TURN 23 | 1.61 | 1.71 | -0.1
15 kg | 1.61 | 56.885 | 56.18 | TURN 24 |  | 1.61 | 1.68 | -0.07 | 53.586 | 52.43 | TURN 24 | 1.61 | 1.69 | -0.08
15 kg | 1.61 | 55.275 | 54.43 | TURN 25 |  | 1.61 | 1.75 | -0.14 | 51.976 | 50.96 | TURN 25 | 1.61 | 1.47 | 0.14
15 kg | 1.61 | 53.665 | 52.99 | TURN 26 |  | 1.61 | 1.44 | 0.17 | 50.366 | 49.42 | TURN 26 | 1.61 | 1.54 | 0.07
15 kg | 1.61 | 52.055 | 51.24 | TURN 27 |  | 1.61 | 1.75 | -0.14 | 48.756 | 47.5 | TURN 27 | 1.61 | 1.92 | -0.31
15 kg | 1.61 | 50.445 | 49.66 | TURN 28 |  | 1.61 | 1.58 | 0.03 | 47.146 | 45.8 | TURN 28 | 1.61 | 1.7 | -0.09
15 kg | 1.61 | 48.835 | 47.9 | TURN 29 |  | 1.61 | 1.76 | -0.15 | 45.536 | 44.2 | TURN 29 | 1.61 | 1.6 | 0.01
15 kg | 1.61 | 47.225 | 46.16 | TURN 30 |  | 1.61 | 1.74 | -0.13 | 43.926 | 42.54 | TURN 30 | 1.61 | 1.66 | -0.05
15 kg | 1.61 | 45.615 | 44.42 | TURN 31 |  | 1.61 | 1.74 | -0.13 | 42.316 | 40.82 | TURN 31 | 1.61 | 1.72 | -0.11
15 kg | 1.61 | 44.005 | 42.73 | TURN 32 |  | 1.61 | 1.69 | -0.08 | 40.706 | 39.22 | TURN 32 | 1.61 | 1.6 | 0.01
15 kg | 1.61 | 42.395 | 41.19 | TURN 33 |  | 1.61 | 1.54 | 0.07 | 39.096 | 37.24 | TURN 33 | 1.61 | 1.98 | -0.37
15 kg | 1.61 | 40.785 | 39.37 | TURN 34 |  | 1.61 | 1.82 | -0.21 | 37.486 | 35.67 | TURN 34 | 1.61 | 1.57 | 0.04
15 kg | 1.61 | 39.175 | 37.73 | TURN 35 |  | 1.61 | 1.64 | -0.03 |  |  | SPACER
15 kg | 1.61 |  |  | SPACER |  | 39.175 |  |  | Post-cure |  |  |  | cumulé: | -1.741
|  | Post-cure |  |  |  |  | cumulé: | -1.36
cumulé (positif : bobine trop courte , négatif: bobine trop longue)
cumulé (positif : bobine trop courte , négatif: bobine trop longue)
|  |  | théorique | estimé(1) | cumulé en cours | post-cure | erreur
|  | L bobine: |  | 0 |  | 0 | 0
(1) estimé au départ en fonction de la position des keys pour un mandrin de | [5 empty] | mm
Commentaires opérateurs | [9 empty] | ATTENTION l'erreur ne doit pas etre superieure a 0.5 mm.
Fibre autour du CP S2 933 H 45 ep 0.25 , le nombres et la position des VT est plus ou moins similaire a SMC 4 et 5 ( quasiment le meme gabarit de positionnement ) | [9 empty] | En cas d'erreur superieure a 0.5 mm en référer au responsable
Tension de bobinage de toute la bobine = 15 kg
La position des VT a ete vu avec Juan, certains on ete deplaces, ceci a ete vu avec Juan, Jacky et FOP
Apres le 1er espaceur, erreur sup a 0.5 (0.64) ok vu avec Jacky
Fibre autour des espaceurs S2 636 20 mm ep 0.12 / 0.15 une seule couche
Mardi 27.01 apm pas de bobinage, aider Mouss, Alex, sur QXF no 104 avec Jacky (perste de tension sur le 1er cable) + ranger les photos et les tableaux de mesures SMC dans le serveur 927
Bobinage de la inner en partie seul, PB est occupe avec Jacky (caisse plastique grise CGP, ect... )
Lundi apm 26.01.15 pas de bobinage MARS Carlos
Bobinage de cette bobine SMC 11T no # 3 en ayant un oeil (aidant) Mouss et Alex sur le bobinage de la QXF n0 104 ( demande de Jacky )
Contrairement a SMC 11T n0 3 les espaceurs se mettent parfaitement en place, ce n est pas la peine de les poussers , les trous de goupilles sont bien alignes, les goupilles rentrent sans problemes
Mercredi 28 a midi, pot depart Vladimir
Le nombre et la postion des VT est quasiment la meme que SMC 4/5 , nous utilisons le meme gabarit ( 14 VT )
Le VT n0 4 sur la spire 21 c est deplace de 35 mm dans le sens de bobinage
Bobinage inner termine le 29.01.15 vers 9h, pas de CC
Photo espaceurs de tete apres curing
Mesure de la couche inner, elle est plus petite que la inner de SMC n0 3 ( 5 mm de moins cote CC et COC ) il faut refaire un gabarit pour l interlayeur ( 191.8 x 429.9 )
Releve de cote en X et Y de tout les VT + le no de la spire (croquis)
Nous avons charger 72 m il reste a la fin du bobinage de la Inner 5 m sur le touret
Mise en place de l interlayer apres l avoir retouche aux niveaux des deimensions

## Comments
Rules of Winding Direction
R. Bossert 11-17-95
1.) If the strands in a cable spiral clockwise as one is moving into the cable (like a right handed screw thread) the cable is designated as "right lay" cable.
2.) If the strands in a cable spiral counterclockwise as one is moving into the cable (like a left handed screw thread) the cable is designated as "left lay" cable.
3.) In all cases, regardless of cable lay and winding direction, if the strands are stable (tightening) as they are entering the end, they are unstable (untightening) as they are exiting. The opposite is also true, that if the strands are unstable as they are entering, they are stable as they are exiting.
4.) In all cases, regardless of cable lay and winding direction, it is preferable to have the strands stable when the cable is exiting the end.
5.) If right lay cable is wound clockwise (when looking down from the top at the convex surface of the coil), the strands are unstable as the cable exits the end.
6.) If right lay cable is wound counterclockwise, the strands are stable as the cable exits the end.
7.) If left lay cable is wound clockwise, the strands are stable as the cable exits the end.
8.) If left lay cable is wound counterclockwise, the strands are unstable as the cable exits the end.
9.) Therefore, if right lay cable is used, the favorable direction to wind a coil is the counterclockwise direction. Conversely, if left lay cable is used, the favorable direction is clockwise.