## CABLE
|  |  | CABLE ID | H16OC0152B
|  |  | CORE | YES
|  |  | MATERIAL | Nb3Sn
NOMINAL CABLE DIMENSIONS
Cable before reaction
Bare width | Bare thickness in | Bare thickness out | Bare mid-thickness | Keystone angle | Insulation thickness | Ins. width | Ins. thickness in | Ins. thickness out | Ins. mid-thickness
mm | mm | mm | mm |  | mm | mm | mm | mm | mm
18.15 | 1.437884 | 1.612116 | 1.525 | 0.55 | 0.15 | 18.45 | 1.737884 | 1.912116 | 1.825
Cable after reaction | 2.0 % growth in width | 4.5% growth in thickness
Bare width | Bare thickness in | Bare thickness out | Bare mid-thickness | Keystone angle | Insulation thickness | Ins. width | Ins. thickness in | Ins. thickness out | Ins. mid-thickness
mm | mm | mm | mm
18.513 | 1.504766 | 1.682484 | 1.593625 | 0.55 | 0.15 | 18.813 | 1.804766 | 1.982484 | 1.893625
REAL CABLE DIMENSIONS
Cable before reaction
Bare width | Bare thickness in | Bare thickness out | Bare mid-thickness | Keystone angle | Insulation thickness | Ins. width | Ins. thickness in | Ins. thickness out | Ins. mid-thickness
mm | mm | mm | mm |  | mm | mm | mm | mm | mm
Cable after reaction | 2.0 % growth in width | 4.5% growth in thickness
Bare width | Bare thickness in | Bare thickness out | Bare mid-thickness | Keystone angle | Insulation thickness | Ins. width | Ins. thickness in | Ins. thickness out | Ins. mid-thickness
mm | mm | mm | mm

## IL
QXF Coil number: |  | #201
Cable ID: |  | H16EC0188A Nb3Sn PIT
TOTAL POLE LENGTH |  | 1114.50 SANS FIBRE
OPERATEUR: |  | P. A - M.Y
Date: |  | 2015-04-29
UNIT LENGTH IL |  | 66 | m
WINDING DIRECTION |  | Favorable
|  | COUCHE INTERNE - COTE OPPOSE AUX CONNEXIONS (IL-RE / NCS-COC) | [12 empty] | COUCHE INTERNE - COTE CONNEXIONS (IL-LE / CS-CC)
|  | Distance clé <-> extrémité du mandrin (260 mm) | [12 empty] | Distance clé <-> extrémité du mandrin (278mm)
| C O C |  |  | thickness measure top | 15.57 |  |  |  | cote d'encombrement du cable |  |  |  | C C |  |  |  | thickness measure top | 15.57 |  |  | cote d'encombrement du cable
|  | Lower edge (roxie) | Lower edge | Higher edge | Angle | Angle (roxie) | [8 empty] | Lower edge (roxie) | Lower edge | Higher edge | Angle | Angle (roxie)
tension | Mandrin Angle | 271 | 271 | 273.2 |  | 81 | KEY (IR) |  | theorique | réel | erreur | erreur angle | tension | Mandrin Angle | 380.14 | 380.14 | 382.77 |  | 80 | KEY (V1_IC) | theorique | mesuré | erreur | erreur angle
25 | n | 269.0248 | 269.15 | 271.22 | 82.42705 | 81.5478 | TURN 1 |  | 1.9752 | 1.85 | 0.1252 | 0.8792514 | 25 | 4.5 | 378.1594 | 378.38 | 380.5 | 82.24633 | 80.5478 | TURN 1 | 1.9806 | 1.76 | 0.2206 | 1.698529
25 | n | 267.0504 | 267.32 | 269.01 | 83.80525 | 81.693 | TURN2 |  | 1.9744 | 1.83 | 0.1444 | 2.112249 | 25 |  | 376.1796 | 376.62 | 378.49 | 83.15142 | 80.693 | TURN2 | 1.9798 | 1.76 | 0.2198 | 2.458422
25 | n | 265.0827 | 265.22 | 267.21 | 82.71652 | 81.8381 | TURN3 |  | 1.9677 | 2.1 | -0.1323 | 0.8784208 | 25 | 8.5 | 374.2006 | 374.61 | 376.4 | 83.4418 | 80.8381 | TURN3 | 1.979 | 2.01 | -0.031 | 2.603701
25 | n | 263.1037 | 263.16 | 265.25 | 82.35474 | 81.9833 | TURN4 |  | 1.979 | 2.06 | -0.081 | 0.3714441 | 25 | 10 | 372.4207 | 372.66 | 374.52 | 83.1877 | 80.9833 | TURN4 | 1.7799 | 1.95 | -0.1701 | 2.204401
25 | n | 261.3183 | 261.15 | 263.39 | 81.81324 | 82.1285 | TURN5 |  | 1.7854 | 2.01 | -0.2246 | -0.3152645 | 25 | n | 365.4954 | 364.78 | 368.14 | 77.82234 | 78 | SPACER (IC1) | 6.9253 | 7.88 | -0.9547 | -0.1776633
25 | n | 247.3917 | 247.32 | 251.03 | 76.59755 | 76 | SPACER (IR1) |  | 13.9266 | 13.83 | 0.0966 | 0.5975528 | 25 | n | 363.7295 | 362.81 | 366.19 | 77.75203 | 78.5478 | TURN5 | 1.7659 | 1.97 | -0.2041 | -0.7957674
25 | n | 245.3626 | 245.12 | 249.05 | 75.83395 | 76.5478 | TURN6 |  | 2.0291 | 2.2 | -0.1709 | -0.7138479 | 25 | n | 355.8556 | 354.2 | 357.21 | 79.05852 | 76 | SPACER (IC2) | 7.8739 | 8.61 | -0.7361 | 3.058524
25 | n | 243.3332 | 243.03 | 246.76 | 76.52793 | 76.631 | TURN7 |  | 2.0294 | 2.09 | -0.0606 | -0.1030706 | 25 | n | 353.826 | 351.98 | 355.86 | 76.00706 | 76.5478 | TURN6 | 2.0296 | 2.22 | -0.1904 | -0.5407426
25 | n | 241.3051 | 241.08 | 245.02 | 75.79936 | 76.7143 | TURN8 |  | 2.0281 | 1.95 | 0.0781 | -0.9149374 | 25 | n | 351.7971 | 350.03 | 353.83 | 76.28457 | 76.631 | TURN7 | 2.0289 | 1.95 | 0.0789 | -0.3464321
25 | n | 239.2776 | 238.92 | 242.85 | 75.83395 | 76.7975 | TURN9 |  | 2.0275 | 2.16 | -0.1325 | -0.9635479 | 25 | n | 349.769 | 348.07 | 351.77 | 76.63238 | 76.7143 | TURN8 | 2.0281 | 1.96 | 0.0681 | -0.08192044
25 | n | 237.2508 | 236.76 | 240.94 | 74.97243 | 76.8807 | TURN10 |  | 2.0268 | 2.16 | -0.1332 | -1.90827 | 25 | n | 347.7415 | 346.07 | 349.88 | 76.24984 | 76.7975 | TURN9 | 2.0275 | 2 | 0.0275 | -0.5476571
25 | n | 235.2248 | 234.75 | 239.08 | 74.45881 | 76.964 | TURN11 |  | 2.026 | 2.01 | 0.016 | -2.505191 | 25 | n | 345.7147 | 344.01 | 347.7 | 76.66722 | 76.8807 | TURN10 | 2.0268 | 2.06 | -0.0332 | -0.2134836
25 | n | 233.2248 | 232.5 | 237.02 | 73.81189 | 77.0472 | TURN12 |  | 2 | 2.25 | -0.25 | -3.235311 | 25 | n | 343.9596 | 341.72 | 345.74 | 75.52303 | 76.964 | TURN11 | 1.7551 | 2.29 | -0.5349 | -1.440972
25 | n | 185.818 | 185.93 | 191.2 | 71.30051 | 71 | SPACER (IR2) |  | 47.4068 | 46.57 | 0.8368 | 0.3005093 | 25 | n | 305.2819 | 303.52 | 308.32 | 72.86625 | 71 | SPACER (IC3) | 38.6777 | 38.2 | 0.4777 | 1.866246
25 | n | 184.11 | 183.57 | 188.95 | 70.93811 | 71.5478 | TURN13 |  | 1.708 | 2.36 | -0.652 | -0.6096886 | 25 | n | 302.8691 | 301.55 | 306.28 | 73.10178 | 71.5478 | TURN12 | 2.4128 | 1.97 | 0.4428 | 1.553978
25 | n | 181.8422 | 181.43 | 186.46 | 72.09658 | 71.0736 | TURN14 |  | 2.2678 | 2.14 | 0.1278 | 1.022978 | 25 | n | 301.0561 | 299.72 | 304.35 | 73.43927 | 71.07369 | TURN13 | 1.813 | 1.83 | -0.017 | 2.365584
25 | n | 179.5683 | 179.1 | 184.46 | 71.00389 | 70.5994 | TURN15 |  | 2.2739 | 2.33 | -0.0561 | 0.4044852 | 25 | n | 298.9431 | 297.39 | 302.36 | 72.29673 | 70.5994 | TURN14 | 2.113 | 2.33 | -0.217 | 1.69733
25 | n | 177.2878 | 176.98 | 182.52 | 70.41381 | 70.1252 | TURN16 |  | 2.2805 | 2.12 | 0.1605 | 0.2886077 | 25 | n | 296.8299 | 295.08 | 300.53 | 70.70831 | 70.1252 | TURN15 | 2.1132 | 2.31 | -0.1968 | 0.5831147
25 | n | 175.0006 | 174.43 | 180.67 | 68.16053 | 69.6509 | TURN17 |  | 2.2872 | 2.55 | -0.2628 | -1.490367 | 25 | n | 294.7166 | 293.25 | 298.35 | 71.86364 | 69.6509 | TURN16 | 2.1133 | 1.83 | 0.2833 | 2.212737
25 | n | 172.7065 | 172.24 | 178.23 | 68.95756 | 69.1767 | TURN18 |  | 2.2941 | 2.19 | 0.1041 | -0.2191427 | 25 | n | 292.6031 | 290.9 | 296.47 | 70.31588 | 69.1767 | TURN17 | 2.1135 | 2.35 | -0.2365 | 1.139177
25 | n | 170.4052 | 169.88 | 176.12 | 68.16053 | 68.7025 | TURN19 |  | 2.3013 | 2.36 | -0.0587 | -0.5419671 | 25 | n | 290.4896 | 288.7 | 294.34 | 70.08784 | 68.7025 | TURN18 | 2.1135 | 2.2 | -0.0865 | 1.385337
25 | n | 168.0967 | 167.92 | 174.28 | 67.78107 | 68.2283 | TURN20 |  | 2.3085 | 1.96 | 0.3485 | -0.4472268 | 25 | n | 288.3759 | 286.58 | 292.3 | 69.82802 | 68.2283 | TURN19 | 2.1137 | 2.12 | -0.0063 | 1.599723
25 | n | 165.7807 | 165.9 | 172.35 | 67.49782 | 67.7541 | TURN21 |  | 2.316 | 2.02 | 0.296 | -0.2562824 | 25 | n | 286.2621 | 283.75 | 290.49 | 66.593 | 67.7541 | TURN20 | 2.1138 | 2.83 | -0.7162 | -1.161102
25 | n | 163.4569 | 163.88 | 170.22 | 67.84418 | 67.2799 | TURN22 |  | 2.3238 | 2.02 | 0.3038 | 0.5642751 | 25 | n | 284.5549 | 282.5 | 288.66 | 68.41463 | 67.2799 | TURN21 | 1.7072 | 1.25 | 0.4572 | 1.134732
25 | n |  | 130.81 |  |  |  | SPACER (IR3) |  |  |  |  | 0 | 25 | n |  | 259.17 |  |  |  | SPACER (R3) |  |  |  | 0
|  | Post-cure | [7 empty] | cumulé: | 0.4231 | -6.804342 |  |  | Post-cure | [6 empty] | cumulé: | -2.0549 | 22.25579
cumulé (positif : bobine trop courte , négatif: bobine trop longue) | [14 empty] | cumulé (positif : bobine trop courte , négatif: bobine trop longue)
|  |  | théorique |  |  |  | estimé(1) | cumulé en cours | post-cure | erreur
|  | L bobine: | 1510 |  |  |  | -130.81 |  | 0 | 1510
(1) estimé au départ en fonction de la position des keys pour un mandrin de | [8 empty] | mm
Commentaires opérateurs
LE GAP entre pole total entre pole est de 5mm .
Demarrage bobinage avec 67.5 m.
Isolation du pole avec fibre S2-33-493 épaisseur 0.17 rouleau de 19 mm ( enlever le fil nylon ). Faire deux tours du pole .Soit une longueur de 5m inner et 5m outer .
Longueur des V-Taps 33 mm sans retour. | [15 empty] | ATTENTION l'erreur ne doit pas etre superieure a 0.5 mm.
Isolation des espaceurs avec fibre S2-933 épaisseur 0.25 mm avec overlap au niveau de la tete de 10 mm rouleau de h 45 mm coupe a 25 mm. | [15 empty] | En cas d'erreur superieure a 0.5 mm en référer au responsable
The measurament spacer are taken with isolation in fiber glass including.
Isolation des espaceurs avec fibre S2-933 épaisseur 0.25 mm
Operators winding : A.P and M.Y until copper wedge, after A.P and Ing. P.B
L. Bobine 1375.95 mm
Demi-lune entre espaceurs cote COC deux de 0.25 mm chacune et entre l' espaceur et le Saddle cinq de 0.25 mm chacune.
Demi-lune entre espaceurs cote CC trois de 0.25 mm chacune et entre l' espaceur et le Saddle cinq de 0.25 mm chacune.
Rest cable : 12,2 mt ---> Stack 30 pieces L= 180mm (+1) , final rest 6,80mt
Binder 33g central part, 13g right part, 13g left part.
The Position vtap6 is wrong. Put the vtap6 on the wire n6.
GAP COC 2.40mm AFTER COURING
GAP CC 2.50mm AFTER COURING
IR
IR1
IR2
IR3
IC
IC1
IC2
IC3
IC4
Note on M14: Susana Izquierdo Bermudez: erreur +, cable too vertical
Note on AB14: Susana Izquierdo Bermudez: erreur +, cable too vertical

## OL
QXF Coil number: |  | #201
Cable ID: |  | H16EC0188A Nb3Sn PIT
TOTAL POLE LENGTH |  | 1077.78 with 2 turns of fibre glass 0.175
OPERATEUR: |  | A.P - P.B
Date: |  | 2015-05-11
UNIT LENGTH OL |  | 84 | m
WINDING DIRECTION |  | Un-Favorable
|  | COUCHE EXTERNE - COTE OPPOSE AUX CONNEXIONS (IL-RE / NCS-COC) | [12 empty] | COUCHE EXTERNE - COTE CONNEXIONS (IL-LE / CS-CC)
|  | Distance clé <-> extrémité du mandrin (260 mm) | [12 empty] | Distance clé <-> extrémité du mandrin (278 mm)
|  |  |  | thickness measure top | 15 |  |  |  | cote d'encombrement du cable | [7 empty] | thickness measure top | 15 |  |  | cote d'encombrement du cable
COC |  | Lower edge (roxie) | Lower edge | Higher edge | Angle | Angle (roxie) | COC | [5 empty] | CC |  | Lower edge (roxie) | Lower edge | Higher edge | Angle | Angle (roxie) | CC
tension | Mandrin Angle | 288.2 | 288.2 | 290.59 |  | 79 | KEY (OR) |  | theorique | réel | erreur | erreur angle | tension | Mandrin Angle | 395.15 | 395.15 | 397.77 |  | 80 | KEY (OC) | theorique | mesuré | erreur | erreur angle
25 |  | 286.4279 | 286.29 | 288.33 | 82.25529 | 79.5478 | TURN 1 |  | 1.7721 | 1.91 | -0.1379 | 2.707489 | 25 |  | 393.2729 | 393.34 | 395.81 | 80.64921 | 80.5478 | TURN 1 | 1.8771 | 1.81 | 0.0671 | 0.1014083
25 |  | 284.4404 | 284.34 | 287.01 | 79.90706 | 79.693 | TURN2 |  | 1.9875 | 1.95 | 0.0375 | 0.2140602 | 25 |  | 391.2948 | 391.27 | 393.45 | 81.73091 | 80.9956 | TURN2 | 1.9781 | 2.07 | -0.0919 | 0.7353083
25 |  | 282.4537 | 282.43 | 285.06 | 80.05522 | 79.8381 | TURN3 |  | 1.9867 | 1.91 | 0.0767 | 0.2171245 | 25 |  | 389.3175 | 389.36 | 391.57 | 81.61872 | 81.1408 | TURN3 | 1.9773 | 1.91 | 0.0673 | 0.4779192
25 |  | 280.468 | 280.62 | 283.05 | 80.79803 | 79.9833 | TURN4 |  | 1.9857 | 1.81 | 0.1757 | 0.8147268 | 25 |  | 387.5361 | 387.4 | 389.58 | 81.73091 | 81.2859 | TURN4 | 1.7814 | 1.96 | -0.1786 | 0.4450083
25 |  | 269.2384 | 269.5 | 273.84 | 73.86308 | 76 | SPACER (OR1) |  | 11.2296 | 11.12 | 0.1096 | -2.136919 | 25 |  | 375.1956 | 375.39 | 378.3 | 79.021 | 76 | SPACER (OC1) | 12.3405 | 12.01 | 0.3305 | 3.020998
25 |  | 267.4863 | 267.6 | 270.86 | 77.7384 | 76.5478 | TURN5 |  | 1.7521 | 1.9 | -0.1479 | 1.190598 | 25 |  | 372.8567 | 373.3 | 376.24 |  | 76.5478 | TURN5 | 2.3389 | 2.09 | 0.2489 | -76.5478
25 |  | 265.4763 | 265.58 | 268.75 | 78.06707 | 76.693 | TURN6 |  | 2.01 | 2.02 | -0.01 | 1.374073 | 25 |  | 370.8489 | 371.18 | 374.78 | 76.50427 | 76.693 | TURN6 | 2.0078 | 2.12 | -0.1122 | -0.1887333
25 |  | 263.4675 | 263.64 | 266.5 | 79.20517 | 76.8381 | TURN7 |  | 2.0088 | 1.94 | 0.0688 | 2.367071 | 25 |  | 368.8424 | 369.36 | 372.09 | 79.68507 | 76.8381 | TURN7 | 2.0065 | 1.82 | 0.1865 | 2.84697
25 |  | 261.46 | 261.6 | 264.62 | 78.61663 | 76.9833 | TURN8 |  | 2.0075 | 2.04 | -0.0325 | 1.63333 | 25 |  | 366.8371 | 367.25 | 370.1 | 79.24203 | 76.9833 | TURN8 | 2.0053 | 2.11 | -0.1047 | 2.258733
25 |  | 259.4536 | 259.09 | 262.65 | 76.64882 | 77.1285 | TURN9 |  | 2.0064 | 2.51 | -0.5036 | -0.4796787 | 25 |  | 364.833 | 365.03 | 368.12 | 78.3599 | 77.1285 | TURN9 | 2.0041 | 2.22 | -0.2159 | 1.2314
25 |  | 257.4484 | 257.01 | 260.66 | 76.32382 | 77.2737 | TURN10 |  | 2.0052 | 2.08 | -0.0748 | -0.9498805 | 25 |  | 362.83 | 362.84 | 366.28 | 77.08352 | 77.2737 | TURN10 | 2.003 | 2.19 | -0.187 | -0.1901812
25 |  | 255.4444 | 255 | 258.91 | 75.39001 | 77.4188 | TURN11 |  | 2.004 | 2.01 | -0.006 | -2.028789 | 25 |  | 360.8281 | 360.98 | 364.45 | 76.9747 | 77.1488 | TURN11 | 2.0019 | 1.86 | 0.1419 | -0.1740995
25 |  | 253.4415 | 253.08 | 257.19 | 74.67703 | 77.564 | TURN12 |  | 2.0029 | 1.92 | 0.0829 | -2.88697 | 25 |  | 359.0687 | 358.85 | 362.44 | 76.54039 | 77.564 | TURN12 | 1.7594 | 2.13 | -0.3706 | -1.023611
25 |  | 201.8946 | 202.1 | 209.67 | 63.22144 | 68.5 | SPACER (OR2) |  | 51.5469 | 50.98 | 0.5669 | -5.278556 | 25 |  | 333.6033 | 334.05 | 339.4 | 70.37038 | 72 | SPACER (OC2) | 25.4654 | 24.8 | 0.6654 | -1.629623
25 |  | 199.7484 | 199.99 | 205.51 | 69.79638 | 69.0478 | TURN13 |  | 2.1462 | 2.11 | 0.0362 | 0.7485848 | 25 |  | 331.8854 | 331.71 | 336.68 | 71.66825 | 72.5478 | TURN13 | 1.7179 | 2.34 | -0.6221 | -0.8795546
25 |  | 197.6021 | 197.95 | 202.95 | 71.56505 | 69.0381 | TURN14 |  | 2.1463 | 2.04 | 0.1063 | 2.526951 | 25 |  | 311.5218 | 311.58 | 316.88 | 70.53999 | 68.5 | SPACER (OC3) | 20.3636 | 20.13 | 0.2336 | 2.039988
25 |  | 195.4556 | 195.98 | 201.2 | 70.8121 | 69.0284 | TURN15 |  | 2.1465 | 1.97 | 0.1765 | 1.783703 | 25 |  | 309.3756 | 309.37 | 313.83 | 73.44103 | 69.0478 | TURN14 | 2.1462 | 2.21 | -0.0638 | 4.393232
25 |  | 193.3817 | 193.91 | 198.86 | 71.73711 | 69.0188 | TURN16 |  | 2.0739 | 2.07 | 0.0039 | 2.71831 | 25 |  | 307.2293 | 307.46 | 312.31 | 72.08225 | 69.0381 | TURN15 | 2.1463 | 1.91 | 0.2363 | 3.044151
25 |  | 191.1622 | 192.24 | 197.15 | 71.875 | 69.0091 | TURN17 |  | 2.2195 | 1.67 | 0.5495 | 2.865903 | 25 |  | 305.0828 | 305.51 | 309.57 | 74.85483 | 69.0284 | TURN16 | 2.1465 | 1.95 | 0.1965 | 5.826429
25 |  | 189.0153 | 189.84 | 194.94 | 71.22197 | 68.9994 | TURN18 |  | 2.1469 | 2.4 | -0.2531 | 2.222567 | 25 |  | 302.9361 | 303.57 | 308.03 | 73.44103 | 69.0188 | TURN17 | 2.1467 | 1.94 | 0.2067 | 4.422232
25 |  | 186.8682 | 187.38 | 192.92 | 69.72913 | 69.9897 | TURN19 |  | 2.1471 | 2.46 | -0.3129 | -0.2605688 | 25 |  | 300.7894 | 301.38 | 305.8 | 73.58151 | 69.0091 | TURN18 | 2.1467 | 2.19 | -0.0433 | 4.572412
25 |  | 184.721 | 185.45 | 190.95 | 69.8637 | 69.9801 | TURN20 |  | 2.1472 | 1.93 | 0.2172 | -0.1164034 | 25 |  | 298.6425 | 299.11 | 304.18 | 71.32475 | 68.9994 | TURN19 | 2.1469 | 2.27 | -0.1231 | 2.325347
25 |  | 182.5737 | 183.27 | 189.2 | 68.42946 | 68.9704 | TURN21 |  | 2.1473 | 2.18 | -0.0327 | -0.540939 | 25 |  | 296.4954 | 297.21 | 302.15 | 71.77156 | 68.9897 | TURN20 | 2.1471 | 1.9 | 0.2471 | 2.781863
25 |  | 180.4262 | 180.96 | 186.75 | 68.89341 | 68.9607 | TURN22 |  | 2.1475 | 2.31 | -0.1625 | -0.06728829 | 25 |  | 294.3482 | 294.93 | 300 | 71.32475 | 68.9801 | TURN21 | 2.1472 | 2.28 | -0.1328 | 2.344647
25 |  | 178.2786 | 178.85 | 184.96 | 67.83729 | 68.851 | TURN23 |  | 2.1476 | 2.11 | 0.0376 | -1.013706 | 25 |  | 292.2009 | 292.8 | 298.11 | 70.50604 | 68.9704 | TURN22 | 2.1473 | 2.13 | 0.0173 | 1.535637
25 |  | 176.1309 | 176.47 | 183.39 | 65.23455 | 68.9414 | TURN24 |  | 2.1477 | 2.38 | -0.2323 | -3.706851 | 25 |  | 290.0534 | 290.62 | 296.14 | 69.79638 | 68.9607 | TURN23 | 2.1475 | 2.18 | -0.0325 | 0.8356848
25 |  | 173.983 | 174.17 | 180.66 | 66.60347 | 68.9317 | TURN25 |  | 2.1479 | 2.3 | -0.1521 | -2.328226 | 25 |  | 287.9058 | 288.13 | 293.75 | 69.4607 | 68.951 | TURN24 | 2.1476 | 2.49 | -0.3424 | 0.5097006
25 |  | 171.8349 | 172.1 | 178.83 | 65.83582 | 68.922 | TURN26 |  | 2.1481 | 2.07 | 0.0781 | -3.086184 | 25 |  | 285.7581 | 286.02 | 291.68 | 69.32684 | 68.9414 | TURN25 | 2.1477 | 2.11 | 0.0377 | 0.385437
25 |  | 169.6868 | 169.73 | 176.3 | 66.34658 | 68.9123 | TURN27 |  | 2.1481 | 2.37 | -0.2219 | -2.565719 | 25 |  | 283.6102 | 283.73 | 289.75 | 68.13276 | 68.9317 | TURN26 | 2.1479 | 2.29 | -0.1421 | -0.7989364
25 |  | 168.0072 | 167.46 | 174.16 | 65.93128 | 68.9027 | TURN28 |  | 1.6796 | 2.27 | -0.5904 | -2.971423 | 25 |  | 281.4621 | 281.44 | 287.41 | 68.29744 | 68.922 | TURN27 | 2.1481 | 2.29 | -0.1419 | -0.6245556
25 |  |  | 130.36 |  |  |  | SPACER (OR3) |  |  |  |  | 0 | 25 |  | 279.7825 | 279.15 | 285.97 | 65.55029 | 68.9123 | TURN28 | 1.6796 | 2.29 | -0.6104 | -3.36201
|  | Post-cure | [7 empty] | cumulé: | -0.5472 |  |  |  |  | 255.21 |  |  |  | SPACER (OC4) |  |  |  | 0
[15 empty] | Post-cure | [6 empty] | cumulé: | -0.6325
cumulé (positif : bobine trop courte , négatif: bobine trop longue)
cumulé (positif : bobine trop courte , négatif: bobine trop longue)
|  |  | théorique |  |  |  | estimé(1) | cumulé en cours | post-cure | erreur
|  | L bobine: | 1510 |  |  |  | -385.57 |  | 0 | 1510
(1) estimé au départ en fonction de la position des keys pour un mandrin de | [8 empty] | mm
Commentaires opérateurs
| Isolation du pole faire 2 tours avec fibre S2 33 493 epaisseur 0.17 rouleau de 19 mm puis couper en pointe au saut de couche | [14 empty] | ATTENTION l'erreur ne doit pas etre superieure a 0.5 mm.
Mise en place des V TAPS sur le premier tour cote CC VT N 1 a 208 mm de la goupille de diametre 14 mm N 2 a 150 mm du N 1 en ligne droite. | [15 empty] | En cas d'erreur superieure a 0.5 mm en référer au responsable
jump compensator
Mise en place des V TAPS sur le premier tour cote COC VT N 3 a 185 mm de la goupille de diametre 14 mm N 4 a 184 mm du N 3 en ligne droite.
Mise en place du V TAP N 5 sur le premier tour cote CC a 185 mm de la goupille de diametre 14 mm.
Mise en place du V TAP N 6 sur le quatorzieme tour cote CC a 370 mm de la goupille de diametre 14 mm.
Isolation espaceur de tetes avec fibre S2 933 epaisseur 0.25 mm.
Mettre de la fibre entre le cable l` espaceur et le spice bloc S2 493 epaisseur 0.17 mm longueur 600 mm
Mettre de la fibre S2 933 epaisseur 0.25 mm deux couches sous le splice bloc cote CC.
Longueur de la bobine avec les espaceurs de tetes 1375 mm avant curing.
Controler les cotes d`entre axe des espaceurs cote COC et cote CC apres avoir enleve l`outillage
GAP COC 2.40mm AFTER COURING
GAP CC 2.50mm AFTER COURING
Binder 33g central part, 13g right part, 13g left part. Plus 58g Binder for demi lune and other.
Rest cable after winding 14 mt
OR
OR2
OR1
OR3
z
z*
OC1
OC4
z
z*
OC
OC2
OC3
Note on M14: Susana Izquierdo Bermudez: erreur +, cable too vertical
Note on AB14: Susana Izquierdo Bermudez: erreur +, cable too vertical

## Plots_IL
COC SIDE
CC SIDE

## Plots_OL
COC SIDE
CC SIDE

## roxiedataIL_V5
NON- CONNECTION SIDE | [5 empty] | CONNECTION SIDE
|  |  |  | ROXIE | [6 empty] | ROXIE
Block # | Cond.# (2D) |  | Cond.# (3D) | z | Δz |  | Block # | Cond.# (2D) |  | Cond.# (3D) | z | Δz
IR (pole) |  |  |  | 191.643 |  |  | IC (pole) |  |  |  | 218.5669
2 | 22 | 1 | 1 | 193.6182 | 1.9752 |  | 2 | 22 | 1 | 1 | 220.5475 | 1.9806
| 21 | 2 | 2 | 195.5926 | 1.9744 |  |  | 21 | 2 | 2 | 222.5273 | 1.9798
| 20 | 3 | 3 | 197.5603 | 1.9677 |  |  | 19 | 3 | 3 | 224.5063 | 1.979
| 19 | 4 | 4 | 199.5393 | 1.979 |  |  | 18 | 4 | 4 | 226.2862 | 1.7799
| 18 | 5 | 5 | 201.3247 | 1.7854 |  | IC1 |  |  |  | 233.2115 | 6.9253
IR1 |  |  |  | 215.2513 | 13.9266 |  |  | 17 | 5 | 1 | 234.9774 | 1.7659
1.B | 17 | 6 | 1 | 217.2804 | 2.0291 |  | IC2 |  |  |  | 242.8513 | 7.8739
| 16 | 7 | 2 | 219.3098 | 2.0294 |  | 1.B | 16 | 6 | 1 | 244.8809 | 2.0296
| 15 | 8 | 3 | 221.3379 | 2.0281 |  |  | 15 | 7 | 2 | 246.9098 | 2.0289
| 14 | 9 | 4 | 223.3654 | 2.0275 |  |  | 14 | 8 | 3 | 248.9379 | 2.0281
| 13 | 10 | 5 | 225.3922 | 2.0268 |  |  | 13 | 9 | 4 | 250.9654 | 2.0275
| 12 | 11 | 6 | 227.4182 | 2.026 |  |  | 12 | 10 | 5 | 252.9922 | 2.0268
| 11 | 12 | 7 | 229.4182 | 2 |  |  | 11 | 11 | 6 | 254.7473 | 1.7551
IR2 |  |  |  | 276.825 | 47.4068 |  | IC3 |  |  |  | 293.425 | 38.6777
1.A | 10 | 13 | 1 | 278.533 | 1.708 |  | 1.A | 10 | 12 | 1 | 295.8378 | 2.4128
| 9 | 14 | 2 | 280.8008 | 2.2678 |  |  | 9 | 13 | 2 | 297.6508 | 1.813
| 8 | 15 | 3 | 283.0747 | 2.2739 |  |  | 8 | 14 | 3 | 299.7638 | 2.113
| 7 | 16 | 4 | 285.3552 | 2.2805 |  |  | 7 | 15 | 4 | 301.877 | 2.1132
| 6 | 17 | 5 | 287.6424 | 2.2872 |  |  | 6 | 16 | 5 | 303.9903 | 2.1133
| 5 | 18 | 6 | 289.9365 | 2.2941 |  |  | 5 | 17 | 6 | 306.1038 | 2.1135
| 4 | 19 | 7 | 292.2378 | 2.3013 |  |  | 4 | 18 | 7 | 308.2173 | 2.1135
| 3 | 20 | 8 | 294.5463 | 2.3085 |  |  | 3 | 19 | 8 | 310.331 | 2.1137
| 2 | 21 | 9 | 296.8623 | 2.316 |  |  | 2 | 20 | 9 | 312.4448 | 2.1138
| 1 | 22 | 10 | 299.1861 | 2.3238 |  |  | 1 | 21 | 10 | 314.152 | 1.7072
IC4
First conductor to wind
IR
IR1
IR2
IR3
IC
IC1
IC2
IC3
IC4

## roxiedataOL_V5
NON- CONNECTION SIDE | [5 empty] | CONNECTION SIDE
|  |  |  | ROXIE | [6 empty] | ROXIE
Block # | Cond.# (2D) |  | Cond.# (3D) | z | Δz |  | Block # | Cond.# (2D) |  | Cond.# (3D) | z | Δz
OR (pole) |  |  |  | 174.2897 |  |  | OC (pole) |  |  |  | 198.5669
3.B | 50 | 1 | 1 | 176.0618 | 1.7721 |  | 3.B | 50 | 1 | 1 | 200.444 | 1.8771
| 49 | 2 | 2 | 178.0493 | 1.9875 |  |  | 49 | 2 | 2 | 202.4221 | 1.9781
| 48 | 3 | 3 | 180.036 | 1.9867 |  |  | 48 | 3 | 3 | 204.3994 | 1.9773
| 47 | 4 | 4 | 182.0217 | 1.9857 |  |  | 47 | 4 | 4 | 206.1808 | 1.7814
OR1 |  |  |  | 193.2513 | 11.2296 |  | OC1 |  |  |  | 218.5213 | 12.3405
3.A | 46 | 5 | 1 | 195.0034 | 1.7521 |  | 3.A | 46 | 5 | 1 | 220.8602 | 2.3389
| 45 | 6 | 2 | 197.0134 | 2.01 |  |  | 45 | 6 | 2 | 222.868 | 2.0078
| 44 | 7 | 3 | 199.0222 | 2.0088 |  |  | 44 | 7 | 3 | 224.8745 | 2.0065
| 43 | 8 | 4 | 201.0297 | 2.0075 |  |  | 43 | 8 | 4 | 226.8798 | 2.0053
| 42 | 9 | 5 | 203.0361 | 2.0064 |  |  | 42 | 9 | 5 | 228.8839 | 2.0041
| 41 | 10 | 6 | 205.0413 | 2.0052 |  |  | 41 | 10 | 6 | 230.8869 | 2.003
| 40 | 11 | 7 | 207.0453 | 2.004 |  |  | 40 | 11 | 7 | 232.8888 | 2.0019
| 39 | 12 | 8 | 209.0482 | 2.0029 |  |  | 39 | 12 | 8 | 234.6482 | 1.7594
OR2 |  |  |  | 260.5951 | 51.5469 |  | OC2 |  |  |  | 260.1136 | 25.4654
4 | 38 | 13 | 1 | 262.7413 | 2.1462 |  |  | 38 | 13 | 1 | 261.8315 | 1.7179
| 37 | 14 | 2 | 264.8876 | 2.1463 |  | OC3 |  |  |  | 282.1951 | 20.3636
| 36 | 15 | 3 | 267.0341 | 2.1465 |  | 4 | 37 | 14 | 1 | 284.3413 | 2.1462
| 35 | 16 | 4 | 269.108 | 2.0739 |  |  | 36 | 15 | 2 | 286.4876 | 2.1463
| 34 | 17 | 5 | 271.3275 | 2.2195 |  |  | 35 | 16 | 3 | 288.6341 | 2.1465
| 33 | 18 | 6 | 273.4744 | 2.1469 |  |  | 34 | 17 | 4 | 290.7808 | 2.1467
| 32 | 19 | 7 | 275.6215 | 2.1471 |  |  | 33 | 18 | 5 | 292.9275 | 2.1467
| 31 | 20 | 8 | 277.7687 | 2.1472 |  |  | 32 | 19 | 6 | 295.0744 | 2.1469
| 30 | 21 | 9 | 279.916 | 2.1473 |  |  | 31 | 20 | 7 | 297.2215 | 2.1471
| 29 | 22 | 10 | 282.0635 | 2.1475 |  |  | 30 | 21 | 8 | 299.3687 | 2.1472
| 28 | 23 | 11 | 284.2111 | 2.1476 |  |  | 29 | 22 | 9 | 301.516 | 2.1473
| 27 | 24 | 12 | 286.3588 | 2.1477 |  |  | 28 | 23 | 10 | 303.6635 | 2.1475
| 26 | 25 | 13 | 288.5067 | 2.1479 |  |  | 27 | 24 | 11 | 305.8111 | 2.1476
| 25 | 26 | 14 | 290.6548 | 2.1481 |  |  | 26 | 25 | 12 | 307.9588 | 2.1477
| 24 | 27 | 15 | 292.8029 | 2.1481 |  |  | 25 | 26 | 13 | 310.1067 | 2.1479
| 23 | 28 | 16 | 294.4825 | 1.6796 |  |  | 24 | 27 | 14 | 312.2548 | 2.1481
OR3 | [7 empty] | 23 | 28 | 15 | 313.9344 | 1.6796
OC4
First conductor to wind
OR
OR2
OR1
OR3
z
z*
OC1
OC4
z
z*
OC
OC2
OC3

## Comments
Rules of Winding Direction
R. Bossert 11-17-95
1.) If the strands in a cable spiral clockwise as one is moving into the cable (like a right handed screw thread) the cable is designated as "right lay" cable.
2.) If the strands in a cable spiral counterclockwise as one is moving into the cable (like a left handed screw thread) the cable is designated as "left lay" cable.
3.) In all cases, regardless of cable lay and winding direction, if the strands are stable (tightening) as they are entering the end, they are unstable (untightening) as they are exiting. The opposite is also true, that if the strands are unstable as they are entering, they are stable as they are exiting.
4.) In all cases, regardless of cable lay and winding direction, it is preferable to have the strands stable when the cable is exiting the end.
5.) If right lay cable is wound clockwise (when looking down from the top at the convex surface of the coil), the strands are unstable as the cable exits the end.
6.) If right lay cable is wound counterclockwise, the strands are stable as the cable exits the end.
7.) If left lay cable is wound clockwise, the strands are stable as the cable exits the end.
8.) If left lay cable is wound counterclockwise, the strands are unstable as the cable exits the end.
9.) Therefore, if right lay cable is used, the favorable direction to wind a coil is the counterclockwise direction. Conversely, if left lay cable is used, the favorable direction is clockwise.