## Inner Layer
Coil number: |  | SMC11T-4 Coil 202
Cable ID: |  | H12EC0173A Nb3Sn PIT
TOTAL POLE LENGTH |  | L 231.9 | mm | l 78.90 | H 30.70
OPERATEUR: |  | FC/PB
Start date: |  | 12.02.15
End date: |  | 2015-02-17
WINDING DIRECTION
|  | COUCHE INTERNE - COTE OPPOSE AUX CONNEXIONS | [7 empty] | COUCHE INTERNE - COTE CONNEXIONS
|  | Distance clé <-> extrémité du mandrin |  |  |  | cote d'encombrement du cable |  |  |  | Distance clé <-> extrémité du mandrin
cote d'encombrement du cable
tension | ep cable | theorique | mesuré |  |  | theorique | mesuré | erreur |  | theorique | mesuré |  | theorique | mesuré | erreur
15 KG | 1.61 | 135.45 | 135.79 | CENTRAL POST |  | - | - | - |  | 132.55 | 132.29 | CENTRAL POST
15 KG |  | 133.835 | 133.8 | TURN 1 |  | 1.615 | 1.99 | -0.375 | V/TAPS N`12 et 11 | 130.935 | 130.47 | TURN 1 | 1.615 | 1.82 | -0.205 | V/TAPS N`14 et 13
15 KG |  | 132.225 | 132.17 | TURN 2 |  | 1.61 | 1.63 | -0.02 | V/TAPS N`10 et 9 | 129.325 | 128.86 | TURN 2 | 1.61 | 1.61 | 2.842171e-14
15 KG |  | 130.615 | 130.61 | TURN 3 |  | 1.61 | 1.56 | 0.05 | V/TAPS N`8 et 7 | 127.715 | 127.12 | TURN 3 | 1.61 | 1.74 | -0.13 | V/TAP N`6
15 KG |  | 129.005 | 129.01 | TURN 4 |  | 1.61 | 1.6 | 0.01 |  | 126.105 | 125.52 | TURN 4 | 1.61 | 1.6 | 0.01
15 KG |  | 101.085 | 101.21 | SPACER |  | 27.92 | 27.8 | 0.12 |  | 97.787 | 97.18 | SPACER | 28.318 | 28.34 | -0.022
15 KG |  | 99.475 | 99.83 | TURN 5 |  | 1.61 | 1.38 | 0.23 |  | 96.177 | 95.65 | TURN 5 | 1.61 | 1.53 | 0.08
15 KG |  | 97.865 | 98.13 | TURN 6 |  | 1.61 | 1.7 | -0.09 |  | 94.567 | 94.19 | TURN 6 | 1.61 | 1.46 | 0.15
15 KG |  | 96.255 | 96.48 | TURN 7 |  | 1.61 | 1.65 | -0.04 |  | 92.957 | 92.4 | TURN 7 | 1.61 | 1.79 | -0.18
15 KG |  | 94.645 | 94.79 | TURN 8 |  | 1.61 | 1.69 | -0.08 |  | 91.347 | 90.87 | TURN 8 | 1.61 | 1.53 | 0.08
15 KG |  | 82.645 | 82.89 | SPACER |  | 12 | 11.9 | 0.1 |  | 79.346 | 78.64 | SPACER | 12.001 | 12.23 | -0.229
15 KG |  | 81.035 | 81.17 | TURN 9 |  | 1.61 | 1.72 | -0.11 |  | 77.736 | 77.42 | TURN 9 | 1.61 | 1.22 | 0.39 | V/TAP N`5
15 KG |  | 79.425 | 79.57 | TURN 10 |  | 1.61 | 1.6 | 0.01 |  | 76.126 | 75.42 | TURN 10 | 1.61 | 2 | -0.39
15 KG |  | 77.815 | 78.04 | TURN 11 |  | 1.61 | 1.53 | 0.08 |  | 74.516 | 73.98 | TURN 11 | 1.61 | 1.44 | 0.17
15 KG |  | 76.205 | 76.31 | TURN 12 |  | 1.61 | 1.73 | -0.12 |  | 72.906 | 72.45 | TURN 12 | 1.61 | 1.53 | 0.08
15 KG |  | 74.595 | 74.6 | TURN 13 |  | 1.61 | 1.71 | -0.1 |  | 71.296 | 70.85 | TURN 13 | 1.61 | 1.6 | 0.01
15 KG |  | 72.985 | 73.03 | TURN 14 |  | 1.61 | 1.57 | 0.04 |  | 69.686 | 69.24 | TURN 14 | 1.61 | 1.61 | 0
15 KG |  | 71.375 | 71.42 | TURN 15 |  | 1.61 | 1.61 | 0 |  | 68.076 | 67.61 | TURN 15 | 1.61 | 1.63 | -0.02
15 KG |  | 69.765 | 69.81 | TURN 16 |  | 1.61 | 1.61 | 0 |  | 66.466 | 66 | TURN 16 | 1.61 | 1.61 | 0
15 KG |  | 68.155 | 68.13 | TURN 17 |  | 1.61 | 1.68 | -0.07 |  | 64.856 | 64.3 | TURN 17 | 1.61 | 1.7 | -0.09
15 KG |  | 66.545 | 66.46 | TURN 18 |  | 1.61 | 1.67 | -0.06 |  | 63.246 | 62.65 | TURN 18 | 1.61 | 1.65 | -0.04
15 KG |  | 64.935 | 64.83 | TURN 19 |  | 1.61 | 1.63 | -0.02 |  | 61.636 | 60.97 | TURN 19 | 1.61 | 1.68 | -0.07
15 KG |  | 63.325 | 63.2 | TURN 20 |  | 1.61 | 1.63 | -0.02 |  | 60.026 | 59.28 | TURN 20 | 1.61 | 1.69 | -0.08
15 KG |  | 61.715 | 61.66 | TURN 21 |  | 1.61 | 1.54 | 0.07 |  | 58.416 | 57.53 | TURN 21 | 1.61 | 1.75 | -0.14 | V TAP N`4
15 KG |  | 60.105 | 59.87 | TURN 22 |  | 1.61 | 1.79 | -0.18 |  | 56.806 | 56.05 | TURN 22 | 1.61 | 1.48 | 0.13
15 KG |  | 58.495 | 57.9 | TURN 23 |  | 1.61 | 1.97 | -0.36 |  | 55.196 | 54.31 | TURN 23 | 1.61 | 1.74 | -0.13
15 KG |  | 56.885 | 56.5 | TURN 24 |  | 1.61 | 1.4 | 0.21 |  | 53.586 | 52.77 | TURN 24 | 1.61 | 1.54 | 0.07
15 KG |  | 55.275 | 54.76 | TURN 25 |  | 1.61 | 1.74 | -0.13 |  | 51.976 | 51.05 | TURN 25 | 1.61 | 1.72 | -0.11
15 KG |  | 53.665 | 53.13 | TURN 26 |  | 1.61 | 1.63 | -0.02 |  | 50.366 | 49.29 | TURN 26 | 1.61 | 1.76 | -0.15
15 KG |  | 52.055 | 51.28 | TURN 27 |  | 1.61 | 1.85 | -0.24 |  | 48.756 | 47.68 | TURN 27 | 1.61 | 1.61 | 0
15 KG |  | 50.445 | 49.6 | TURN 28 |  | 1.61 | 1.68 | -0.07 |  | 47.146 | 45.96 | TURN 28 | 1.61 | 1.72 | -0.11
15 KG |  | 48.835 | 48.07 | TURN 29 |  | 1.61 | 1.53 | 0.08 |  | 45.536 | 44.4 | TURN 29 | 1.61 | 1.56 | 0.05
15 KG |  | 47.225 | 46.32 | TURN 30 |  | 1.61 | 1.75 | -0.14 |  | 43.926 | 42.67 | TURN 30 | 1.61 | 1.73 | -0.12
15 KG |  | 45.615 | 44.67 | TURN 31 |  | 1.61 | 1.65 | -0.04 |  | 42.316 | 40.91 | TURN 31 | 1.61 | 1.76 | -0.15
15 KG |  | 44.005 | 43.14 | TURN 32 |  | 1.61 | 1.53 | 0.08 |  | 40.706 | 39.29 | TURN 32 | 1.61 | 1.62 | -0.01
15 KG |  | 42.395 | 41.25 | TURN 33 |  | 1.61 | 1.89 | -0.28 |  | 39.096 | 37.53 | TURN 33 | 1.61 | 1.76 | -0.15
15 KG |  | 40.785 | 39.51 | TURN 34 |  | 1.61 | 1.74 | -0.13 |  | 37.486 | 35.96 | TURN 34 | 1.61 | 1.57 | 0.04 | V TAP N`3
15 KG |  | 39.175 | 38.26 | TURN 35 | VTAPS N`2/N`1 | 1.61 | 1.25 | 0.36 |  |  |  | SPACER
15 KG |  |  |  | SPACER |  | 39.175 |  |  |  | Post-cure |  |  |  | cumulé: | -1.266
|  | Post-cure |  |  |  |  | cumulé: | -1.255
cumulé (positif : bobine trop courte , négatif: bobine trop longue)
cumulé (positif : bobine trop courte , négatif: bobine trop longue)
|  |  | théorique | estimé(1) | cumulé en cours | post-cure | erreur
|  | L bobine: |  | 0 |  | 0 | 0
(1) estimé au départ en fonction de la position des keys pour un mandrin de | [5 empty] | mm
Commentaires opérateurs | [10 empty] | ATTENTION l'erreur ne doit pas etre superieure a 0.5 mm.
Debut de bobinage Philippe tour N`3 mise en place V TAPS 7/8/6 | [10 empty] | En cas d'erreur superieure a 0.5 mm en référer au responsable
Mise en place espaceur cote COC apres tour 4 avec fibre S2/33/636 epaisseur 0.15 rouleau de hauteur 20 mm sans overlap
Mise en place espaceur cote CC apres tour 4 avec fibre S2/33/636 epaisseur 0.15 rouleau de hauteur 20 mm avec overlap
Mise en place espaceur cote COC apres tour 8 avec fibre S2/33/636 epaisseur 0.15 rouleau de hauteur 20 mm avec overlap
Mise en place espaceur cote CC apres tour 8 avec fibre S2/33/636 epaisseur 0.15 rouleau de hauteur 20 mm avec overlap
mise en place V TAP N`5 sur le tour N`9 cote CC.
Mise en pla ce V TAP N`4 sur le tour 21 implante a 183 mm
Mise en place V TAP N`3 sur le tour N`34 cote COC.
Mise en place V TAPS N`2 et N`1 sur le tour N` 35
Longeur de la bobine a la fin du bobinage de la couche 428.21 mm et largeur 192.59 mm,plus courte de 1.7 mm par rapport a la bobine 201.
Longeur de cable disponible a la fin du bobinage 4 metres
Pas de court circuit a la fin du bobinage de la couche.
Mise en place du spot heater sous le pole au debut du bobinage le deuxieme sera mis a l'instrumentation.

## Comments
Rules of Winding Direction
R. Bossert 11-17-95
1.) If the strands in a cable spiral clockwise as one is moving into the cable (like a right handed screw thread) the cable is designated as "right lay" cable.
2.) If the strands in a cable spiral counterclockwise as one is moving into the cable (like a left handed screw thread) the cable is designated as "left lay" cable.
3.) In all cases, regardless of cable lay and winding direction, if the strands are stable (tightening) as they are entering the end, they are unstable (untightening) as they are exiting. The opposite is also true, that if the strands are unstable as they are entering, they are stable as they are exiting.
4.) In all cases, regardless of cable lay and winding direction, it is preferable to have the strands stable when the cable is exiting the end.
5.) If right lay cable is wound clockwise (when looking down from the top at the convex surface of the coil), the strands are unstable as the cable exits the end.
6.) If right lay cable is wound counterclockwise, the strands are stable as the cable exits the end.
7.) If left lay cable is wound clockwise, the strands are stable as the cable exits the end.
8.) If left lay cable is wound counterclockwise, the strands are unstable as the cable exits the end.
9.) Therefore, if right lay cable is used, the favorable direction to wind a coil is the counterclockwise direction. Conversely, if left lay cable is used, the favorable direction is clockwise.