## WBS
Specific Electrical Test
Test of collared coil
Project |  |  | : | MQXC
Model |  |  |  | Ouverture_0
[5 empty] | Réalisé par : | Francois-Olivier PINCOT | Date: | 09.05.12
| EDMS no.: |  |  |  | Vérifié par : |  | Version no: | 1.02
LHC Project doc: |  |  |  |  | Approuvé par : |  | Date of last modification: | 06.06.12
the
Large
Hadron
Collider
project

## RDC
Magnets, Superconductors and Cryostats (MSC)
Magnet Design and Technology (MDT)
BATIMENT 927
Report resultats TESTS ELECTRIQUES SPECIFIQUES
Test of collared coil
Test code FINAL1
|  |  | Version no: |  | 1.02
| Magnet : |  | MQXC
| modele : |  | Ouverture_0
FINAL1 - RDC Mesure de resistance de chaque pole et des V-taps avant livraison
Appareil utilise : |  | KEITHLEY 2000 multimeter
Alimentation stabilisee de courant
courant aux bornes de chaque pole [A] |  |  |  | 4
|  | Nom du test |  |  | FINAL1
|  | Tests effectués le : |  |  | 2012-07-19
|  | Nom de l'opérateur : |  |  | FO Pincot
|  | Tamb [°C] |  |  | 30
|  | Humidité [%] |  |  | 30.2
All coils in serie
R[dc] Dipole Voltage Taps |  |  | Layer | nom | Mesurée |  | nominale
[5 empty] | Tension | Resistance | Resistance
[5 empty] | [mV] | [mW] | [mW]
| I+ | U+ | inner coil1 | inner coil 1 | 2592.6 | 648.15 | Previous measured | +/- 1%
|  | U+ |  | ESHI11 | x | #VALUE! | Previous measured | +/- 1%
|  | U+ |  | ESHI12 | x | #VALUE! | Previous measured | +/- 1%
|  | U+ |  | EEI11 | 2302.89 | 575.7225 | Previous measured | +/- 1%
|  | U+ |  | EEI12 | 2302.75 | 575.6875 | Previous measured | +/- 1%
|  | U+ | outer coil1 | EEO11 | 2302.51 | 575.6275 | Previous measured | +/- 1%
|  | U+ |  | EEO12 | 2302.5 | 575.625 | Previous measured | +/- 1%
|  | U+ |  | EESO11 | 1933.3 | 483.325 | Previous measured | +/- 1%
|  | U+ |  | EESO12 | 1933.28 | 483.32 | Previous measured | +/- 1%
|  | U+ |  | EESI21 | 1933.26 | 483.315 | Previous measured | +/- 1%
|  | U+ |  | EESI22 | 1933.4 | 483.35 | Previous measured | +/- 1%
|  | U+ | inner coil2 | ESHI21 | x | #VALUE! | Previous measured | +/- 1%
|  | U+ |  | ESHI22 | x | #VALUE! | Previous measured | +/- 1%
|  | U+ |  | EEI21 | 1663.38 | 415.845 | Previous measured | +/- 1%
|  | U+ |  | EEI22 | 1663.38 | 415.845 | Previous measured | +/- 1%
|  | U+ | outer coil2 | EEO21 | 1663.16 | 415.79 | Previous measured | +/- 1%
|  | U+ |  | EEO22 | 1663.18 | 415.795 | Previous measured | +/- 1%
|  | U+ |  | EESO21 | 1293.65 | 323.4125 | Previous measured | +/- 1%
|  | U+ |  | EESO22 | 1293.65 | 323.4125 | Previous measured | +/- 1%
|  | U+ |  | EESO31 | 1293.65 | 323.4125 | Previous measured | +/- 1%
|  | U+ |  | EESO32 | 1293.65 | 323.4125 | Previous measured | +/- 1%
|  | U+ | outer coil3 | EEO31 | HS | #VALUE! | Previous measured | +/- 1%
|  | U+ |  | EEO32 | 923.43 | 230.8575 | Previous measured | +/- 1%
|  | U+ | inner coil3 | EEI31 | 923.17 | 230.7925 | Previous measured | +/- 1%
|  | U+ |  | EEI32 | HS | #VALUE! | Previous measured | +/- 1%
|  | U+ |  | ESHI31 | x | #VALUE! | Previous measured | +/- 1%
|  | U+ |  | ESHI32 | x | #VALUE! | Previous measured | +/- 1%
|  | U+ |  | EESI31 | 653.13 | 163.2825 | Previous measured | +/- 1%
|  | U+ |  | EESI32 | 653.14 | 163.285 | Previous measured | +/- 1%
|  | U+ |  | EESO41 | 653.14 | 163.285 | Previous measured | +/- 1%
|  | U+ |  | EESO42 | 653.13 | 163.2825 | Previous measured | +/- 1%
|  | U+ | outer coil4 | EEO41 | 283.59 | 70.8975 | Previous measured | +/- 1%
|  | U+ |  | EEO42 | 283.58 | 70.895 | Previous measured | +/- 1%
|  | U+ | inner coil4 | EEI41 | HS | #VALUE! | Previous measured | +/- 1%
|  | U+ |  | EEI42 | 283.31 | 70.8275 | Previous measured | +/- 1%
|  | U+ |  | ESHI41 | x | #VALUE! | Previous measured | +/- 1%
|  | U+ |  | ESHI42 | x | #VALUE! | Previous measured | +/- 1%
| I- | U- |  | inner coil 4 | 0 | 0 | Previous measured | +/- 1%

## Insulation
Magnets, Superconductors and Cryostats (MSC)
Magnet Design and Technology (MDT)
BATIMENT 927
Report resultats TESTS ELECTRIQUES SPECIFIQUES
Test of collared coil
Test code FINAL5
|  |  | Version no: |  | 1.02
| Magnet : |  | MQXC
| modele : |  | Ouverture_0
FINAL5 - Mesure de resistance d'isolation des poles avant livraison
Appareil utilise : |  | MEGGER BM21
| Nom du test |  | FINAL5 - Final
| Tests effectués le : |  | 2012-07-18
| Nom de l'opérateur : |  | FO Pincot
| Tamb [°C] |  | 30
| Humidité [%] |  | 30.2
Insulation resistance |  |  | U[test] | duration | Mesurée | nominale
|  |  | [V] | [s] | [GW] | [GW]
All poles + all QHs + all BSHs ---> Ground |  |  | 1000 | 30 |  | >1
All poles + all QHs ---> Ground |  |  | 1000 | 30 |  | >1
All poles + all BSHs ---> Ground |  |  | 1000 | 30 |  | >1
all poles ---> Ground |  |  | 1000 | 30 | 19.7 | >1
all poles ---> all QHs |  |  | 1000 | 30 |  | >1
all poles ---> all BSHs |  |  | 1000 | 30 |  | >1
All QHs ---> Ground
All BSHs ---> Ground
All QHs ---> all BSHs
all poles ---> BSH1-3
all poles ---> BSH4-1
all poles ---> BSH2-3
all poles ---> BSH2-4
BSH1-3 + BSH4-1 + BSH2-4 ---> Ground
BSH1-3 + BSH4-1 + BSH2-4 ---> all poles
BSH2-3 ---> Ground
BSH1-3 ---> Ground
BSH2-4 ---> Ground
BSH4-1 ---> Ground
BSH1-3 + BSH4-1 ---> Ground
BSH1-3 + BSH4-1 + BSH2-3 ---> Ground
Poles + QHs + BSHs -(BSH2-4) ---> Ground

## Dielectric
Magnets, Superconductors and Cryostats (MSC)
Magnet Design and Technology (MDT)
BATIMENT 927
Report resultats TESTS ELECTRIQUES SPECIFIQUES
Test of collared coil
Test code FINAL6
|  |  | Version no: |  | 1.02
| Magnet : |  | MQXC
| modele : |  | Ouverture_0
FINAL6 - Mesure du courant de fuite dans le dielectrique avant livraison
Appareil utilise : |  | MEGGER BM21
| Nom du test |  | FINAL6 - Final
| Tests effectués le : |  | 2012-07-18
| Nom de l'opérateur : |  | FO Pincot
| Tamb [°C] |  | 30
| Humidité [%] |  | 30.2
Insulation resistance |  |  | U[test] | duration | Mesurée | nominale
|  |  | [V] | [min] | [nA] | [µA]
All poles + all QHs + all SBHs ---> Ground |  |  | 3000 | 5 |  | < 10
all poles ---> all QHs |  |  | 3000 | 5 |  | < 10
all poles ---> all SBHs |  |  | 3000 | 5 |  | < 10
All poles ---> Ground |  |  | 3000 | 5 | 840 | < 10